## Gerflor
Gerflor
Name | GTIN | HAN | Benutzungsintensität | Bewertungsgruppe Rutschgefahr | Farbton | Oberfläche | Werkstoff | Breite (mm) | Länge (mm) | Aufladungsspannung im Begehversuch | Befestigung | Bodenbelag heterogen/homogen | Brandverhalten | Chemische Beständigkeit | Farbechtheit | Formaldehyd Emissionsklasse | Lieferform | RTS Emissionsklasse | Verschleißgruppe/-klasse Bodenbelag | Anteil Recyclingmaterial (%) | Dicke Nutzschicht (mm) | Gesamtdicke Belag (mm) | Gewicht (kg/m²) | Reflexionsgrad (%) | Resteindruck (mm) | Trittschallverbesserungsmaß (dB) | Wärmeleitfähigkeit (W/(m*K)) | Gerflor_Farbcode | Desinfektionsmittelbeständig | Lichtechtheit | Maßstabilität | Nachhaltigkeit | Oberflächenvergütung | REACH-konform | Zertifikate | Frei von Schwermetallen | TVOC (28 Tage) | Antibakterielle Aktivität (E. coli – S. aureus – MRSA) | Antivirale Aktivität (Humanes Coronavirus 229E) | NCS Farbton | Ballrückprall | Druckfestigkeit (mm) | Reibungsfestigkeit (mg) | Bilder
PREMIUM SPORT OSMOZ - KOUDOU | 3475710656910 | HQ224379 | Klasse 34, Klasse 43 | R 10 | beige | gesprenkelt, matt | Vinyl | 2.000,00 | 20.000,00 | max. 2 kV (antistatisch) | kleben | heterogen | Bfl-s1 | chemikalienbeständig gem. Herstellerangabe, haushaltschemikalienbeständig | lichtecht | E1 | Rolle | M1 | Bindemittelgehalt Typ I | 42,00 | 1,02 | 2,00 | 2,58 - 2,68 | 34,60 | 0,02 | 8,00 | 0,25 | 4379 | ja | ≥ Stufe 6 | ≤ 0,40 % | hergestellt mit bis zu 42 % Recyclinganteil, 19 % bio-basierten Rohstoffen (aus landwirtschaftlichen Pflanzenabfällen) und 56 % mineralischen Rohstoffen | Evercare™ | ja | FloorScore® | ja | < 10 µg/m³ | > 99 % wachstumshemmend | 99,7 % nach 2 h | 3010-Y30R | ≥ 90 % | ≤ 0.5 | ≤ 350 | https://cdn.ais-online.de/m2/45/65245/images/68/48974768px800x398.webp
powered by Heinze