## Gerflor
Gerflor
Name | GTIN | HAN | Benutzungsintensität | Bewertungsgruppe Rutschgefahr | Farbton | Oberfläche | Werkstoff | Breite (mm) | Länge (mm) | Aufladungsspannung im Begehversuch | Befestigung | Bodenbelag heterogen/homogen | Brandverhalten | Chemische Beständigkeit | Farbechtheit | Formaldehyd Emissionsklasse | Lieferform | RTS Emissionsklasse | Verschleißgruppe/-klasse Bodenbelag | Anteil Recyclingmaterial (%) | Dicke Nutzschicht (mm) | Gesamtdicke Belag (mm) | Gewicht (kg/m²) | Reflexionsgrad (%) | Resteindruck (mm) | Trittschallverbesserungsmaß (dB) | Wärmeleitfähigkeit (W/(m*K)) | Gerflor_Farbcode | Desinfektionsmittelbeständig | Lichtechtheit | Maßstabilität | Nachhaltigkeit | Oberflächenvergütung | REACH-konform | Zertifikate | Frei von Schwermetallen | TVOC (28 Tage) | Antibakterielle Aktivität (E. coli – S. aureus – MRSA) | Antivirale Aktivität (Humanes Coronavirus 229E) | NCS Farbton | Ballrückprall | Druckfestigkeit (mm) | Reibungsfestigkeit (mg) | Bilder
PREMIUM SPORT POESY - Bahnen |  |  | Klasse 34, Klasse 43 | R 10 | beige, blau, braun, dunkelbeige, dunkelgrau, grau, grün, rot | gesprenkelt, matt | Vinyl | 2.000,00 | 20.000,00 | max. 2 kV (antistatisch) | kleben | heterogen | Bfl-s1 | chemikalienbeständig gem. Herstellerangabe, haushaltschemikalienbeständig | lichtecht | E1 | Rolle | M1 | Bindemittelgehalt Typ I | 42,00 | 1,02 | 2,00 | 2,58 - 2,68 | 15,00 - 50,00 | 0,02 | 8,00 | 0,25 | 2151, 2152, 2501, 2747, 2748, 2749, 2750, 2751, 2752, 8621, 8626, 8627 | ja | ≥ Stufe 6 | ≤ 0,40 % | hergestellt mit bis zu 42 % Recyclinganteil, 19 % bio-basierten Rohstoffen (aus landwirtschaftlichen Pflanzenabfällen) und 56 % mineralischen Rohstoffen | Evercare™ | ja | FloorScore® | ja | < 10 µg/m³ | > 99 % wachstumshemmend | 99,7 % nach 2 h | 5020-B, 6010-B90G, 3020-Y80R, 1515-B50G, 3030-B10G, 4005-Y50R, 2005-Y50R, 3030-Y50R, 4500-N, 6502-B, 6005-Y20R, 2502-B | ≥ 90 % | ≤ 0.5 | ≤ 350 | https://cdn.ais-online.de/m2/45/65245/images/37/48939137px2000x1500.jpg https://cdn.ais-online.de/m2/45/65245/images/41/48939041px2000x1500.jpg https://cdn.ais-online.de/m2/45/65245/images/77/48939077px2000x1500.jpg https://cdn.ais-online.de/m2/45/65245/images/83/48939083px2000x1500.jpg https://cdn.ais-online.de/m2/45/65245/images/86/48974786px800x407.webp https://cdn.ais-online.de/m2/45/65245/images/62/48939062px2000x1500.jpg https://cdn.ais-online.de/m2/45/65245/images/06/48939206px2000x1500.jpg https://cdn.ais-online.de/m2/45/65245/images/10/48939110px2000x1500.jpg https://cdn.ais-online.de/m2/45/65245/images/52/48939152px2000x1500.jpg https://cdn.ais-online.de/m2/45/65245/images/89/48974789px800x408.webp https://cdn.ais-online.de/m2/45/65245/images/74/48974774px800x401.webp https://cdn.ais-online.de/m2/45/65245/images/91/48939191px2000x1500.jpg
PREMIUM SPORT POESY - ALLEGORIE | 3475710656712 | HQ218627 | Klasse 34, Klasse 43 | R 10 | beige, blau, braun, dunkelbeige, dunkelgrau, grau, grün, rot | gesprenkelt, matt | Vinyl | 2.000,00 | 20.000,00 | max. 2 kV (antistatisch) | kleben | heterogen | Bfl-s1 | chemikalienbeständig gem. Herstellerangabe, haushaltschemikalienbeständig | lichtecht | E1 | Rolle | M1 | Bindemittelgehalt Typ I | 42,00 | 1,02 | 2,00 | 2,58 - 2,68 | 15,00 - 50,00 | 0,02 | 8,00 | 0,25 | 2151, 2152, 2501, 2747, 2748, 2749, 2750, 2751, 2752, 8621, 8626, 8627 | ja | ≥ Stufe 6 | ≤ 0,40 % | hergestellt mit bis zu 42 % Recyclinganteil, 19 % bio-basierten Rohstoffen (aus landwirtschaftlichen Pflanzenabfällen) und 56 % mineralischen Rohstoffen | Evercare™ | ja | FloorScore® | ja | < 10 µg/m³ | > 99 % wachstumshemmend | 99,7 % nach 2 h | 5020-B, 6010-B90G, 3020-Y80R, 1515-B50G, 3030-B10G, 4005-Y50R, 2005-Y50R, 3030-Y50R, 4500-N, 6502-B, 6005-Y20R, 2502-B | ≥ 90 % | ≤ 0.5 | ≤ 350 | https://cdn.ais-online.de/m2/45/65245/images/10/48939110px2000x1500.jpg
PREMIUM SPORT POESY - BALLADE | 3475710656743 | HQ212747 | Klasse 34, Klasse 43 | R 10 | beige, blau, braun, dunkelbeige, dunkelgrau, grau, grün, rot | gesprenkelt, matt | Vinyl | 2.000,00 | 20.000,00 | max. 2 kV (antistatisch) | kleben | heterogen | Bfl-s1 | chemikalienbeständig gem. Herstellerangabe, haushaltschemikalienbeständig | lichtecht | E1 | Rolle | M1 | Bindemittelgehalt Typ I | 42,00 | 1,02 | 2,00 | 2,58 - 2,68 | 15,00 - 50,00 | 0,02 | 8,00 | 0,25 | 2151, 2152, 2501, 2747, 2748, 2749, 2750, 2751, 2752, 8621, 8626, 8627 | ja | ≥ Stufe 6 | ≤ 0,40 % | hergestellt mit bis zu 42 % Recyclinganteil, 19 % bio-basierten Rohstoffen (aus landwirtschaftlichen Pflanzenabfällen) und 56 % mineralischen Rohstoffen | Evercare™ | ja | FloorScore® | ja | < 10 µg/m³ | > 99 % wachstumshemmend | 99,7 % nach 2 h | 5020-B, 6010-B90G, 3020-Y80R, 1515-B50G, 3030-B10G, 4005-Y50R, 2005-Y50R, 3030-Y50R, 4500-N, 6502-B, 6005-Y20R, 2502-B | ≥ 90 % | ≤ 0.5 | ≤ 350 | https://cdn.ais-online.de/m2/45/65245/images/62/48939062px2000x1500.jpg
PREMIUM SPORT POESY - ELLIPSE | 3475710656767 | HQ212750 | Klasse 34, Klasse 43 | R 10 | beige, blau, braun, dunkelbeige, dunkelgrau, grau, grün, rot | gesprenkelt, matt | Vinyl | 2.000,00 | 20.000,00 | max. 2 kV (antistatisch) | kleben | heterogen | Bfl-s1 | chemikalienbeständig gem. Herstellerangabe, haushaltschemikalienbeständig | lichtecht | E1 | Rolle | M1 | Bindemittelgehalt Typ I | 42,00 | 1,02 | 2,00 | 2,58 - 2,68 | 15,00 - 50,00 | 0,02 | 8,00 | 0,25 | 2151, 2152, 2501, 2747, 2748, 2749, 2750, 2751, 2752, 8621, 8626, 8627 | ja | ≥ Stufe 6 | ≤ 0,40 % | hergestellt mit bis zu 42 % Recyclinganteil, 19 % bio-basierten Rohstoffen (aus landwirtschaftlichen Pflanzenabfällen) und 56 % mineralischen Rohstoffen | Evercare™ | ja | FloorScore® | ja | < 10 µg/m³ | > 99 % wachstumshemmend | 99,7 % nach 2 h | 5020-B, 6010-B90G, 3020-Y80R, 1515-B50G, 3030-B10G, 4005-Y50R, 2005-Y50R, 3030-Y50R, 4500-N, 6502-B, 6005-Y20R, 2502-B | ≥ 90 % | ≤ 0.5 | ≤ 350 | https://cdn.ais-online.de/m2/45/65245/images/91/48939191px2000x1500.jpg
PREMIUM SPORT POESY - LITOTE | 3475710656804 | HQ212752 | Klasse 34, Klasse 43 | R 10 | beige, blau, braun, dunkelbeige, dunkelgrau, grau, grün, rot | gesprenkelt, matt | Vinyl | 2.000,00 | 20.000,00 | max. 2 kV (antistatisch) | kleben | heterogen | Bfl-s1 | chemikalienbeständig gem. Herstellerangabe, haushaltschemikalienbeständig | lichtecht | E1 | Rolle | M1 | Bindemittelgehalt Typ I | 42,00 | 1,02 | 2,00 | 2,58 - 2,68 | 15,00 - 50,00 | 0,02 | 8,00 | 0,25 | 2151, 2152, 2501, 2747, 2748, 2749, 2750, 2751, 2752, 8621, 8626, 8627 | ja | ≥ Stufe 6 | ≤ 0,40 % | hergestellt mit bis zu 42 % Recyclinganteil, 19 % bio-basierten Rohstoffen (aus landwirtschaftlichen Pflanzenabfällen) und 56 % mineralischen Rohstoffen | Evercare™ | ja | FloorScore® | ja | < 10 µg/m³ | > 99 % wachstumshemmend | 99,7 % nach 2 h | 5020-B, 6010-B90G, 3020-Y80R, 1515-B50G, 3030-B10G, 4005-Y50R, 2005-Y50R, 3030-Y50R, 4500-N, 6502-B, 6005-Y20R, 2502-B | ≥ 90 % | ≤ 0.5 | ≤ 350 | https://cdn.ais-online.de/m2/45/65245/images/77/48939077px2000x1500.jpg
PREMIUM SPORT POESY - LYRIQUE | 3475710656729 | HQ212749 | Klasse 34, Klasse 43 | R 10 | beige, blau, braun, dunkelbeige, dunkelgrau, grau, grün, rot | gesprenkelt, matt | Vinyl | 2.000,00 | 20.000,00 | max. 2 kV (antistatisch) | kleben | heterogen | Bfl-s1 | chemikalienbeständig gem. Herstellerangabe, haushaltschemikalienbeständig | lichtecht | E1 | Rolle | M1 | Bindemittelgehalt Typ I | 42,00 | 1,02 | 2,00 | 2,58 - 2,68 | 15,00 - 50,00 | 0,02 | 8,00 | 0,25 | 2151, 2152, 2501, 2747, 2748, 2749, 2750, 2751, 2752, 8621, 8626, 8627 | ja | ≥ Stufe 6 | ≤ 0,40 % | hergestellt mit bis zu 42 % Recyclinganteil, 19 % bio-basierten Rohstoffen (aus landwirtschaftlichen Pflanzenabfällen) und 56 % mineralischen Rohstoffen | Evercare™ | ja | FloorScore® | ja | < 10 µg/m³ | > 99 % wachstumshemmend | 99,7 % nach 2 h | 5020-B, 6010-B90G, 3020-Y80R, 1515-B50G, 3030-B10G, 4005-Y50R, 2005-Y50R, 3030-Y50R, 4500-N, 6502-B, 6005-Y20R, 2502-B | ≥ 90 % | ≤ 0.5 | ≤ 350 | https://cdn.ais-online.de/m2/45/65245/images/41/48939041px2000x1500.jpg
PREMIUM SPORT POESY - OCTAVE | 3475710656811 | HQ212152 | Klasse 34, Klasse 43 | R 10 | beige, blau, braun, dunkelbeige, dunkelgrau, grau, grün, rot | gesprenkelt, matt | Vinyl | 2.000,00 | 20.000,00 | max. 2 kV (antistatisch) | kleben | heterogen | Bfl-s1 | chemikalienbeständig gem. Herstellerangabe, haushaltschemikalienbeständig | lichtecht | E1 | Rolle | M1 | Bindemittelgehalt Typ I | 42,00 | 1,02 | 2,00 | 2,58 - 2,68 | 15,00 - 50,00 | 0,02 | 8,00 | 0,25 | 2151, 2152, 2501, 2747, 2748, 2749, 2750, 2751, 2752, 8621, 8626, 8627 | ja | ≥ Stufe 6 | ≤ 0,40 % | hergestellt mit bis zu 42 % Recyclinganteil, 19 % bio-basierten Rohstoffen (aus landwirtschaftlichen Pflanzenabfällen) und 56 % mineralischen Rohstoffen | Evercare™ | ja | FloorScore® | ja | < 10 µg/m³ | > 99 % wachstumshemmend | 99,7 % nach 2 h | 5020-B, 6010-B90G, 3020-Y80R, 1515-B50G, 3030-B10G, 4005-Y50R, 2005-Y50R, 3030-Y50R, 4500-N, 6502-B, 6005-Y20R, 2502-B | ≥ 90 % | ≤ 0.5 | ≤ 350 | https://cdn.ais-online.de/m2/45/65245/images/89/48974789px800x408.webp
PREMIUM SPORT POESY - ODE | 3475710656736 | HQ218621 | Klasse 34, Klasse 43 | R 10 | beige, blau, braun, dunkelbeige, dunkelgrau, grau, grün, rot | gesprenkelt, matt | Vinyl | 2.000,00 | 20.000,00 | max. 2 kV (antistatisch) | kleben | heterogen | Bfl-s1 | chemikalienbeständig gem. Herstellerangabe, haushaltschemikalienbeständig | lichtecht | E1 | Rolle | M1 | Bindemittelgehalt Typ I | 42,00 | 1,02 | 2,00 | 2,58 - 2,68 | 15,00 - 50,00 | 0,02 | 8,00 | 0,25 | 2151, 2152, 2501, 2747, 2748, 2749, 2750, 2751, 2752, 8621, 8626, 8627 | ja | ≥ Stufe 6 | ≤ 0,40 % | hergestellt mit bis zu 42 % Recyclinganteil, 19 % bio-basierten Rohstoffen (aus landwirtschaftlichen Pflanzenabfällen) und 56 % mineralischen Rohstoffen | Evercare™ | ja | FloorScore® | ja | < 10 µg/m³ | > 99 % wachstumshemmend | 99,7 % nach 2 h | 5020-B, 6010-B90G, 3020-Y80R, 1515-B50G, 3030-B10G, 4005-Y50R, 2005-Y50R, 3030-Y50R, 4500-N, 6502-B, 6005-Y20R, 2502-B | ≥ 90 % | ≤ 0.5 | ≤ 350 | https://cdn.ais-online.de/m2/45/65245/images/52/48939152px2000x1500.jpg
PREMIUM SPORT POESY - REFRAIN | 3475710656798 | HQ212748 | Klasse 34, Klasse 43 | R 10 | beige, blau, braun, dunkelbeige, dunkelgrau, grau, grün, rot | gesprenkelt, matt | Vinyl | 2.000,00 | 20.000,00 | max. 2 kV (antistatisch) | kleben | heterogen | Bfl-s1 | chemikalienbeständig gem. Herstellerangabe, haushaltschemikalienbeständig | lichtecht | E1 | Rolle | M1 | Bindemittelgehalt Typ I | 42,00 | 1,02 | 2,00 | 2,58 - 2,68 | 15,00 - 50,00 | 0,02 | 8,00 | 0,25 | 2151, 2152, 2501, 2747, 2748, 2749, 2750, 2751, 2752, 8621, 8626, 8627 | ja | ≥ Stufe 6 | ≤ 0,40 % | hergestellt mit bis zu 42 % Recyclinganteil, 19 % bio-basierten Rohstoffen (aus landwirtschaftlichen Pflanzenabfällen) und 56 % mineralischen Rohstoffen | Evercare™ | ja | FloorScore® | ja | < 10 µg/m³ | > 99 % wachstumshemmend | 99,7 % nach 2 h | 5020-B, 6010-B90G, 3020-Y80R, 1515-B50G, 3030-B10G, 4005-Y50R, 2005-Y50R, 3030-Y50R, 4500-N, 6502-B, 6005-Y20R, 2502-B | ≥ 90 % | ≤ 0.5 | ≤ 350 | https://cdn.ais-online.de/m2/45/65245/images/06/48939206px2000x1500.jpg
PREMIUM SPORT POESY - RHAPSODY | 3475710656828 | HQ212501 | Klasse 34, Klasse 43 | R 10 | beige, blau, braun, dunkelbeige, dunkelgrau, grau, grün, rot | gesprenkelt, matt | Vinyl | 2.000,00 | 20.000,00 | max. 2 kV (antistatisch) | kleben | heterogen | Bfl-s1 | chemikalienbeständig gem. Herstellerangabe, haushaltschemikalienbeständig | lichtecht | E1 | Rolle | M1 | Bindemittelgehalt Typ I | 42,00 | 1,02 | 2,00 | 2,58 - 2,68 | 15,00 - 50,00 | 0,02 | 8,00 | 0,25 | 2151, 2152, 2501, 2747, 2748, 2749, 2750, 2751, 2752, 8621, 8626, 8627 | ja | ≥ Stufe 6 | ≤ 0,40 % | hergestellt mit bis zu 42 % Recyclinganteil, 19 % bio-basierten Rohstoffen (aus landwirtschaftlichen Pflanzenabfällen) und 56 % mineralischen Rohstoffen | Evercare™ | ja | FloorScore® | ja | < 10 µg/m³ | > 99 % wachstumshemmend | 99,7 % nach 2 h | 5020-B, 6010-B90G, 3020-Y80R, 1515-B50G, 3030-B10G, 4005-Y50R, 2005-Y50R, 3030-Y50R, 4500-N, 6502-B, 6005-Y20R, 2502-B | ≥ 90 % | ≤ 0.5 | ≤ 350 | https://cdn.ais-online.de/m2/45/65245/images/74/48974774px800x401.webp
PREMIUM SPORT POESY - RIME | 3475710656750 | HQ218626 | Klasse 34, Klasse 43 | R 10 | beige, blau, braun, dunkelbeige, dunkelgrau, grau, grün, rot | gesprenkelt, matt | Vinyl | 2.000,00 | 20.000,00 | max. 2 kV (antistatisch) | kleben | heterogen | Bfl-s1 | chemikalienbeständig gem. Herstellerangabe, haushaltschemikalienbeständig | lichtecht | E1 | Rolle | M1 | Bindemittelgehalt Typ I | 42,00 | 1,02 | 2,00 | 2,58 - 2,68 | 15,00 - 50,00 | 0,02 | 8,00 | 0,25 | 2151, 2152, 2501, 2747, 2748, 2749, 2750, 2751, 2752, 8621, 8626, 8627 | ja | ≥ Stufe 6 | ≤ 0,40 % | hergestellt mit bis zu 42 % Recyclinganteil, 19 % bio-basierten Rohstoffen (aus landwirtschaftlichen Pflanzenabfällen) und 56 % mineralischen Rohstoffen | Evercare™ | ja | FloorScore® | ja | < 10 µg/m³ | > 99 % wachstumshemmend | 99,7 % nach 2 h | 5020-B, 6010-B90G, 3020-Y80R, 1515-B50G, 3030-B10G, 4005-Y50R, 2005-Y50R, 3030-Y50R, 4500-N, 6502-B, 6005-Y20R, 2502-B | ≥ 90 % | ≤ 0.5 | ≤ 350 | https://cdn.ais-online.de/m2/45/65245/images/37/48939137px2000x1500.jpg
PREMIUM SPORT POESY - SLAM | 3475710656781 | HQ212751 | Klasse 34, Klasse 43 | R 10 | beige, blau, braun, dunkelbeige, dunkelgrau, grau, grün, rot | gesprenkelt, matt | Vinyl | 2.000,00 | 20.000,00 | max. 2 kV (antistatisch) | kleben | heterogen | Bfl-s1 | chemikalienbeständig gem. Herstellerangabe, haushaltschemikalienbeständig | lichtecht | E1 | Rolle | M1 | Bindemittelgehalt Typ I | 42,00 | 1,02 | 2,00 | 2,58 - 2,68 | 15,00 - 50,00 | 0,02 | 8,00 | 0,25 | 2151, 2152, 2501, 2747, 2748, 2749, 2750, 2751, 2752, 8621, 8626, 8627 | ja | ≥ Stufe 6 | ≤ 0,40 % | hergestellt mit bis zu 42 % Recyclinganteil, 19 % bio-basierten Rohstoffen (aus landwirtschaftlichen Pflanzenabfällen) und 56 % mineralischen Rohstoffen | Evercare™ | ja | FloorScore® | ja | < 10 µg/m³ | > 99 % wachstumshemmend | 99,7 % nach 2 h | 5020-B, 6010-B90G, 3020-Y80R, 1515-B50G, 3030-B10G, 4005-Y50R, 2005-Y50R, 3030-Y50R, 4500-N, 6502-B, 6005-Y20R, 2502-B | ≥ 90 % | ≤ 0.5 | ≤ 350 | https://cdn.ais-online.de/m2/45/65245/images/83/48939083px2000x1500.jpg
PREMIUM SPORT POESY - SONATE | 3475710656774 | HQ212151 | Klasse 34, Klasse 43 | R 10 | beige, blau, braun, dunkelbeige, dunkelgrau, grau, grün, rot | gesprenkelt, matt | Vinyl | 2.000,00 | 20.000,00 | max. 2 kV (antistatisch) | kleben | heterogen | Bfl-s1 | chemikalienbeständig gem. Herstellerangabe, haushaltschemikalienbeständig | lichtecht | E1 | Rolle | M1 | Bindemittelgehalt Typ I | 42,00 | 1,02 | 2,00 | 2,58 - 2,68 | 15,00 - 50,00 | 0,02 | 8,00 | 0,25 | 2151, 2152, 2501, 2747, 2748, 2749, 2750, 2751, 2752, 8621, 8626, 8627 | ja | ≥ Stufe 6 | ≤ 0,40 % | hergestellt mit bis zu 42 % Recyclinganteil, 19 % bio-basierten Rohstoffen (aus landwirtschaftlichen Pflanzenabfällen) und 56 % mineralischen Rohstoffen | Evercare™ | ja | FloorScore® | ja | < 10 µg/m³ | > 99 % wachstumshemmend | 99,7 % nach 2 h | 5020-B, 6010-B90G, 3020-Y80R, 1515-B50G, 3030-B10G, 4005-Y50R, 2005-Y50R, 3030-Y50R, 4500-N, 6502-B, 6005-Y20R, 2502-B | ≥ 90 % | ≤ 0.5 | ≤ 350 | https://cdn.ais-online.de/m2/45/65245/images/86/48974786px800x407.webp
powered by Heinze