## Gerflor
Gerflor
Name | HAN | Benutzungsintensität | Bewertungsgruppe Rutschgefahr | Farbton | Werkstoff | Breite (mm) | Länge (mm) | Aufladungsspannung im Begehversuch | Befestigung | Bodenbelag heterogen/homogen | Brandverhalten | Chemische Beständigkeit | Dekontaminierbarkeit | Farbechtheit | Formaldehyd Emissionsklasse | Lieferform | RTS Emissionsklasse | Rückenausrüstung | Verschleißgruppe/-klasse Bodenbelag | Anteil Recyclingmaterial (%) | Dicke Nutzschicht (mm) | Gesamtdicke Belag (mm) | Gewicht (kg/m²) | Reflexionsgrad (%) | Resteindruck (mm) | Trittschallverbesserungsmaß (dB) | Wärmeleitfähigkeit (W/(m*K)) | Gerflor_Farbcode | Desinfektionsmittelbeständig | Lichtechtheit | Maßstabilität | Nachhaltigkeit | Oberflächenvergütung | REACH-konform | Zertifikate | Frei von Schwermetallen | TVOC (28 Tage) | Antibakterielle Aktivität (E. coli – S. aureus – MRSA) | Antivirale Aktivität (Humanes Coronavirus 229E) | Renovierbar | Lebenslang einpflegefrei | NCS Farbton | Bilder
PREMIUM ZERO ACOUSTIC INDIANA² - Bahnen |  | Klasse 34, Klasse 42 | R 10 | beige, blau, dunkelbraun, grau, hellbeige, hellgrau, weiß | Polyvinylchlorid (PVC) | 2.000,00 | 25.000,00 | max. 2 kV (antistatisch) | kleben | heterogen | Bfl-s1, Cfl-s1 | chemikalienbeständig gem. Herstellerangabe, haushaltschemikalienbeständig | sehr gut | lichtecht | E1 | Rolle | M1 | Schaumausrüstung | Bindemittelgehalt Typ I | 23,00 | 1,02 | 3,00 | 2,80 | 20,20 - 88,70 | 0,06 | 17,00 | 0,25 | 4001, 4002, 4009, 4047, 4052, 4053, 4343, 8226 | Ja | ≥ Stufe 6 | ≤ 0,40 % | hergestellt zu 25 % aus recyceltem Material, 22 % bio-basierten Rohstoffen (aus Sojarückständen) und zu 30 % aus bio-circular Vinyl aus erneuerbaren Quellen wie gebrauchtem Speiseöl | Evercare™ | Ja | FloorScore® | ja | < 10 µg/m³ | > 99 % wachstumshemmend | 99,7 % nach 2 h; 99,9 % nach 5 h | Ja | Ja | 1502-B, 0502-Y, 3020-Y20R, 3502-Y, 1005-Y20R, 6010-Y10R, 2005-Y50R, 1515-R90B | https://cdn.ais-online.de/m2/45/65245/images/70/48939170px2000x1500.jpg https://cdn.ais-online.de/m2/45/65245/images/59/48939059px2000x1500.jpg https://cdn.ais-online.de/m2/45/65245/images/61/48939161px2000x1500.jpg https://cdn.ais-online.de/m2/45/65245/images/12/48939212px2000x1500.jpg https://cdn.ais-online.de/m2/45/65245/images/36/48939236px2000x1500.jpg https://cdn.ais-online.de/m2/45/65245/images/29/48939029px2000x1500.jpg https://cdn.ais-online.de/m2/45/65245/images/07/48939107px2000x1500.jpg https://cdn.ais-online.de/m2/45/65245/images/85/48939185px2000x1500.jpg
PREMIUM ZERO ACOUSTIC INDIANA² - CALERO | HD864052 | Klasse 34, Klasse 42 | R 10 | beige, blau, dunkelbraun, grau, hellbeige, hellgrau, weiß | Polyvinylchlorid (PVC) | 2.000,00 | 25.000,00 | max. 2 kV (antistatisch) | kleben | heterogen | Bfl-s1, Cfl-s1 | chemikalienbeständig gem. Herstellerangabe, haushaltschemikalienbeständig | sehr gut | lichtecht | E1 | Rolle | M1 | Schaumausrüstung | Bindemittelgehalt Typ I | 23,00 | 1,02 | 3,00 | 2,80 | 20,20 - 88,70 | 0,06 | 17,00 | 0,25 | 4001, 4002, 4009, 4047, 4052, 4053, 4343, 8226 | Ja | ≥ Stufe 6 | ≤ 0,40 % | hergestellt zu 25 % aus recyceltem Material, 22 % bio-basierten Rohstoffen (aus Sojarückständen) und zu 30 % aus bio-circular Vinyl aus erneuerbaren Quellen wie gebrauchtem Speiseöl | Evercare™ | Ja | FloorScore® | ja | < 10 µg/m³ | > 99 % wachstumshemmend | 99,7 % nach 2 h; 99,9 % nach 5 h | Ja | Ja | 1502-B, 0502-Y, 3020-Y20R, 3502-Y, 1005-Y20R, 6010-Y10R, 2005-Y50R, 1515-R90B | https://cdn.ais-online.de/m2/45/65245/images/61/48939161px2000x1500.jpg
PREMIUM ZERO ACOUSTIC INDIANA² - DIWARAN | HD864053 | Klasse 34, Klasse 42 | R 10 | beige, blau, dunkelbraun, grau, hellbeige, hellgrau, weiß | Polyvinylchlorid (PVC) | 2.000,00 | 25.000,00 | max. 2 kV (antistatisch) | kleben | heterogen | Bfl-s1, Cfl-s1 | chemikalienbeständig gem. Herstellerangabe, haushaltschemikalienbeständig | sehr gut | lichtecht | E1 | Rolle | M1 | Schaumausrüstung | Bindemittelgehalt Typ I | 23,00 | 1,02 | 3,00 | 2,80 | 20,20 - 88,70 | 0,06 | 17,00 | 0,25 | 4001, 4002, 4009, 4047, 4052, 4053, 4343, 8226 | Ja | ≥ Stufe 6 | ≤ 0,40 % | hergestellt zu 25 % aus recyceltem Material, 22 % bio-basierten Rohstoffen (aus Sojarückständen) und zu 30 % aus bio-circular Vinyl aus erneuerbaren Quellen wie gebrauchtem Speiseöl | Evercare™ | Ja | FloorScore® | ja | < 10 µg/m³ | > 99 % wachstumshemmend | 99,7 % nach 2 h; 99,9 % nach 5 h | Ja | Ja | 1502-B, 0502-Y, 3020-Y20R, 3502-Y, 1005-Y20R, 6010-Y10R, 2005-Y50R, 1515-R90B | https://cdn.ais-online.de/m2/45/65245/images/29/48939029px2000x1500.jpg
PREMIUM ZERO ACOUSTIC INDIANA² - FIDJI | HD868226 | Klasse 34, Klasse 42 | R 10 | beige, blau, dunkelbraun, grau, hellbeige, hellgrau, weiß | Polyvinylchlorid (PVC) | 2.000,00 | 25.000,00 | max. 2 kV (antistatisch) | kleben | heterogen | Bfl-s1, Cfl-s1 | chemikalienbeständig gem. Herstellerangabe, haushaltschemikalienbeständig | sehr gut | lichtecht | E1 | Rolle | M1 | Schaumausrüstung | Bindemittelgehalt Typ I | 23,00 | 1,02 | 3,00 | 2,80 | 20,20 - 88,70 | 0,06 | 17,00 | 0,25 | 4001, 4002, 4009, 4047, 4052, 4053, 4343, 8226 | Ja | ≥ Stufe 6 | ≤ 0,40 % | hergestellt zu 25 % aus recyceltem Material, 22 % bio-basierten Rohstoffen (aus Sojarückständen) und zu 30 % aus bio-circular Vinyl aus erneuerbaren Quellen wie gebrauchtem Speiseöl | Evercare™ | Ja | FloorScore® | ja | < 10 µg/m³ | > 99 % wachstumshemmend | 99,7 % nach 2 h; 99,9 % nach 5 h | Ja | Ja | 1502-B, 0502-Y, 3020-Y20R, 3502-Y, 1005-Y20R, 6010-Y10R, 2005-Y50R, 1515-R90B | https://cdn.ais-online.de/m2/45/65245/images/12/48939212px2000x1500.jpg
PREMIUM ZERO ACOUSTIC INDIANA² - MANUA | HD864002 | Klasse 34, Klasse 42 | R 10 | beige, blau, dunkelbraun, grau, hellbeige, hellgrau, weiß | Polyvinylchlorid (PVC) | 2.000,00 | 25.000,00 | max. 2 kV (antistatisch) | kleben | heterogen | Bfl-s1, Cfl-s1 | chemikalienbeständig gem. Herstellerangabe, haushaltschemikalienbeständig | sehr gut | lichtecht | E1 | Rolle | M1 | Schaumausrüstung | Bindemittelgehalt Typ I | 23,00 | 1,02 | 3,00 | 2,80 | 20,20 - 88,70 | 0,06 | 17,00 | 0,25 | 4001, 4002, 4009, 4047, 4052, 4053, 4343, 8226 | Ja | ≥ Stufe 6 | ≤ 0,40 % | hergestellt zu 25 % aus recyceltem Material, 22 % bio-basierten Rohstoffen (aus Sojarückständen) und zu 30 % aus bio-circular Vinyl aus erneuerbaren Quellen wie gebrauchtem Speiseöl | Evercare™ | Ja | FloorScore® | ja | < 10 µg/m³ | > 99 % wachstumshemmend | 99,7 % nach 2 h; 99,9 % nach 5 h | Ja | Ja | 1502-B, 0502-Y, 3020-Y20R, 3502-Y, 1005-Y20R, 6010-Y10R, 2005-Y50R, 1515-R90B | https://cdn.ais-online.de/m2/45/65245/images/70/48939170px2000x1500.jpg
PREMIUM ZERO ACOUSTIC INDIANA² - OFU | HD864001 | Klasse 34, Klasse 42 | R 10 | beige, blau, dunkelbraun, grau, hellbeige, hellgrau, weiß | Polyvinylchlorid (PVC) | 2.000,00 | 25.000,00 | max. 2 kV (antistatisch) | kleben | heterogen | Bfl-s1, Cfl-s1 | chemikalienbeständig gem. Herstellerangabe, haushaltschemikalienbeständig | sehr gut | lichtecht | E1 | Rolle | M1 | Schaumausrüstung | Bindemittelgehalt Typ I | 23,00 | 1,02 | 3,00 | 2,80 | 20,20 - 88,70 | 0,06 | 17,00 | 0,25 | 4001, 4002, 4009, 4047, 4052, 4053, 4343, 8226 | Ja | ≥ Stufe 6 | ≤ 0,40 % | hergestellt zu 25 % aus recyceltem Material, 22 % bio-basierten Rohstoffen (aus Sojarückständen) und zu 30 % aus bio-circular Vinyl aus erneuerbaren Quellen wie gebrauchtem Speiseöl | Evercare™ | Ja | FloorScore® | ja | < 10 µg/m³ | > 99 % wachstumshemmend | 99,7 % nach 2 h; 99,9 % nach 5 h | Ja | Ja | 1502-B, 0502-Y, 3020-Y20R, 3502-Y, 1005-Y20R, 6010-Y10R, 2005-Y50R, 1515-R90B | https://cdn.ais-online.de/m2/45/65245/images/59/48939059px2000x1500.jpg
PREMIUM ZERO ACOUSTIC INDIANA² - OKUZA | HD864047 | Klasse 34, Klasse 42 | R 10 | beige, blau, dunkelbraun, grau, hellbeige, hellgrau, weiß | Polyvinylchlorid (PVC) | 2.000,00 | 25.000,00 | max. 2 kV (antistatisch) | kleben | heterogen | Bfl-s1, Cfl-s1 | chemikalienbeständig gem. Herstellerangabe, haushaltschemikalienbeständig | sehr gut | lichtecht | E1 | Rolle | M1 | Schaumausrüstung | Bindemittelgehalt Typ I | 23,00 | 1,02 | 3,00 | 2,80 | 20,20 - 88,70 | 0,06 | 17,00 | 0,25 | 4001, 4002, 4009, 4047, 4052, 4053, 4343, 8226 | Ja | ≥ Stufe 6 | ≤ 0,40 % | hergestellt zu 25 % aus recyceltem Material, 22 % bio-basierten Rohstoffen (aus Sojarückständen) und zu 30 % aus bio-circular Vinyl aus erneuerbaren Quellen wie gebrauchtem Speiseöl | Evercare™ | Ja | FloorScore® | ja | < 10 µg/m³ | > 99 % wachstumshemmend | 99,7 % nach 2 h; 99,9 % nach 5 h | Ja | Ja | 1502-B, 0502-Y, 3020-Y20R, 3502-Y, 1005-Y20R, 6010-Y10R, 2005-Y50R, 1515-R90B | https://cdn.ais-online.de/m2/45/65245/images/85/48939185px2000x1500.jpg
PREMIUM ZERO ACOUSTIC INDIANA² - TOKELAU | HD864343 | Klasse 34, Klasse 42 | R 10 | beige, blau, dunkelbraun, grau, hellbeige, hellgrau, weiß | Polyvinylchlorid (PVC) | 2.000,00 | 25.000,00 | max. 2 kV (antistatisch) | kleben | heterogen | Bfl-s1, Cfl-s1 | chemikalienbeständig gem. Herstellerangabe, haushaltschemikalienbeständig | sehr gut | lichtecht | E1 | Rolle | M1 | Schaumausrüstung | Bindemittelgehalt Typ I | 23,00 | 1,02 | 3,00 | 2,80 | 20,20 - 88,70 | 0,06 | 17,00 | 0,25 | 4001, 4002, 4009, 4047, 4052, 4053, 4343, 8226 | Ja | ≥ Stufe 6 | ≤ 0,40 % | hergestellt zu 25 % aus recyceltem Material, 22 % bio-basierten Rohstoffen (aus Sojarückständen) und zu 30 % aus bio-circular Vinyl aus erneuerbaren Quellen wie gebrauchtem Speiseöl | Evercare™ | Ja | FloorScore® | ja | < 10 µg/m³ | > 99 % wachstumshemmend | 99,7 % nach 2 h; 99,9 % nach 5 h | Ja | Ja | 1502-B, 0502-Y, 3020-Y20R, 3502-Y, 1005-Y20R, 6010-Y10R, 2005-Y50R, 1515-R90B | https://cdn.ais-online.de/m2/45/65245/images/07/48939107px2000x1500.jpg
PREMIUM ZERO ACOUSTIC INDIANA² - TUFOA | HD864009 | Klasse 34, Klasse 42 | R 10 | beige, blau, dunkelbraun, grau, hellbeige, hellgrau, weiß | Polyvinylchlorid (PVC) | 2.000,00 | 25.000,00 | max. 2 kV (antistatisch) | kleben | heterogen | Bfl-s1, Cfl-s1 | chemikalienbeständig gem. Herstellerangabe, haushaltschemikalienbeständig | sehr gut | lichtecht | E1 | Rolle | M1 | Schaumausrüstung | Bindemittelgehalt Typ I | 23,00 | 1,02 | 3,00 | 2,80 | 20,20 - 88,70 | 0,06 | 17,00 | 0,25 | 4001, 4002, 4009, 4047, 4052, 4053, 4343, 8226 | Ja | ≥ Stufe 6 | ≤ 0,40 % | hergestellt zu 25 % aus recyceltem Material, 22 % bio-basierten Rohstoffen (aus Sojarückständen) und zu 30 % aus bio-circular Vinyl aus erneuerbaren Quellen wie gebrauchtem Speiseöl | Evercare™ | Ja | FloorScore® | ja | < 10 µg/m³ | > 99 % wachstumshemmend | 99,7 % nach 2 h; 99,9 % nach 5 h | Ja | Ja | 1502-B, 0502-Y, 3020-Y20R, 3502-Y, 1005-Y20R, 6010-Y10R, 2005-Y50R, 1515-R90B | https://cdn.ais-online.de/m2/45/65245/images/36/48939236px2000x1500.jpg
powered by Heinze