## Gerflor
Gerflor
Name | HAN | Benutzungsintensität | Bewertungsgruppe Rutschgefahr | Farbton | Werkstoff | Breite (mm) | Länge (mm) | Aufladungsspannung im Begehversuch | Befestigung | Bodenbelag heterogen/homogen | Brandverhalten | Chemische Beständigkeit | Dekontaminierbarkeit | Farbechtheit | Formaldehyd Emissionsklasse | Lieferform | RTS Emissionsklasse | Verschleißgruppe/-klasse Bodenbelag | Anteil Recyclingmaterial (%) | Dicke Nutzschicht (mm) | Gesamtdicke Belag (mm) | Gewicht (kg/m²) | Reflexionsgrad (%) | Resteindruck (mm) | Trittschallverbesserungsmaß (dB) | Wärmeleitfähigkeit (W/(m*K)) | Gerflor_Farbcode | Desinfektionsmittelbeständig | Lichtechtheit | Maßstabilität | Nachhaltigkeit | Oberflächenvergütung | REACH-konform | Zertifikate | Frei von Schwermetallen | TVOC (28 Tage) | Antibakterielle Aktivität (E. coli – S. aureus – MRSA) | Antivirale Aktivität (Humanes Coronavirus 229E) | Renovierbar | Lebenslang einpflegefrei | NCS Farbton | Bilder
PREMIUM ZERO COMPACT BRAZILIA - Bahnen |  | Klasse 34, Klasse 43 | R 10 | blau, dunkelgrau, gelb, grau, grün, hellbeige, hellgrau, orange, rot | Polyvinylchlorid (PVC) | 2.000,00 | 20.000,00 | max. 2 kV (antistatisch) | kleben | heterogen | Bfl-s1 | chemikalienbeständig gem. Herstellerangabe, haushaltschemikalienbeständig | sehr gut | lichtecht | E1 | Rolle | M1 | Bindemittelgehalt Typ I | 43,00 | 1,02 | 2,00 | 2,58 | 10,10 - 63,70 | 0,02 | 8,00 | 0,25 | 0051, 0052, 0053, 0054, 0055, 0056, 0058, 3707, 3709, 4477, 8386, 8736 | Ja | ≥ Stufe 6 | ≤ 0,40 % | hergestellt zu 43 % aus recyceltem Material, 19 % bio-basierten Rohstoffen (aus Sojarückständen) und zu 35 % aus bio-circular Vinyl aus erneuerbaren Quellen wie gebrauchtem Speiseöl | Evercare™ | Ja | FloorScore® | ja | < 10 µg/m³ | > 99 % wachstumshemmend | 99,7 % nach 2 h; 99,9 % nach 5 h | Ja | Ja | 3050-R, 3030-G20Y, 2010-Y30R, 4040-B, 1002-Y50R, 2005-R80B, 0560-Y, 1060-Y40R, 0560-Y90R, 4005-R80B, 2030-B10G, 7005-R80B | https://cdn.ais-online.de/m2/45/65245/images/76/48939176px2000x1500.jpg https://cdn.ais-online.de/m2/45/65245/images/92/48939092px2000x1500.jpg https://cdn.ais-online.de/m2/45/65245/images/51/48939251px2000x1500.jpg https://cdn.ais-online.de/m2/45/65245/images/38/48939038px2000x1500.jpg https://cdn.ais-online.de/m2/45/65245/images/16/48939116px2000x1500.jpg https://cdn.ais-online.de/m2/45/65245/images/68/48939068px2000x1500.jpg https://cdn.ais-online.de/m2/45/65245/images/32/48939032px2000x1500.jpg https://cdn.ais-online.de/m2/45/65245/images/45/48939245px2000x1500.jpg https://cdn.ais-online.de/m2/45/65245/images/20/48939020px2000x1500.jpg https://cdn.ais-online.de/m2/45/65245/images/09/48939209px2000x1500.jpg https://cdn.ais-online.de/m2/45/65245/images/94/48939194px2000x1500.jpg https://cdn.ais-online.de/m2/45/65245/images/48/48939248px2000x1500.jpg
PREMIUM ZERO COMPACT BRAZILIA - ALVORADA | HD870051 | Klasse 34, Klasse 43 | R 10 | blau, dunkelgrau, gelb, grau, grün, hellbeige, hellgrau, orange, rot | Polyvinylchlorid (PVC) | 2.000,00 | 20.000,00 | max. 2 kV (antistatisch) | kleben | heterogen | Bfl-s1 | chemikalienbeständig gem. Herstellerangabe, haushaltschemikalienbeständig | sehr gut | lichtecht | E1 | Rolle | M1 | Bindemittelgehalt Typ I | 43,00 | 1,02 | 2,00 | 2,58 | 10,10 - 63,70 | 0,02 | 8,00 | 0,25 | 0051, 0052, 0053, 0054, 0055, 0056, 0058, 3707, 3709, 4477, 8386, 8736 | Ja | ≥ Stufe 6 | ≤ 0,40 % | hergestellt zu 43 % aus recyceltem Material, 19 % bio-basierten Rohstoffen (aus Sojarückständen) und zu 35 % aus bio-circular Vinyl aus erneuerbaren Quellen wie gebrauchtem Speiseöl | Evercare™ | Ja | FloorScore® | ja | < 10 µg/m³ | > 99 % wachstumshemmend | 99,7 % nach 2 h; 99,9 % nach 5 h | Ja | Ja | 3050-R, 3030-G20Y, 2010-Y30R, 4040-B, 1002-Y50R, 2005-R80B, 0560-Y, 1060-Y40R, 0560-Y90R, 4005-R80B, 2030-B10G, 7005-R80B | https://cdn.ais-online.de/m2/45/65245/images/09/48939209px2000x1500.jpg
PREMIUM ZERO COMPACT BRAZILIA - ARACAJU | HD870058 | Klasse 34, Klasse 43 | R 10 | blau, dunkelgrau, gelb, grau, grün, hellbeige, hellgrau, orange, rot | Polyvinylchlorid (PVC) | 2.000,00 | 20.000,00 | max. 2 kV (antistatisch) | kleben | heterogen | Bfl-s1 | chemikalienbeständig gem. Herstellerangabe, haushaltschemikalienbeständig | sehr gut | lichtecht | E1 | Rolle | M1 | Bindemittelgehalt Typ I | 43,00 | 1,02 | 2,00 | 2,58 | 10,10 - 63,70 | 0,02 | 8,00 | 0,25 | 0051, 0052, 0053, 0054, 0055, 0056, 0058, 3707, 3709, 4477, 8386, 8736 | Ja | ≥ Stufe 6 | ≤ 0,40 % | hergestellt zu 43 % aus recyceltem Material, 19 % bio-basierten Rohstoffen (aus Sojarückständen) und zu 35 % aus bio-circular Vinyl aus erneuerbaren Quellen wie gebrauchtem Speiseöl | Evercare™ | Ja | FloorScore® | ja | < 10 µg/m³ | > 99 % wachstumshemmend | 99,7 % nach 2 h; 99,9 % nach 5 h | Ja | Ja | 3050-R, 3030-G20Y, 2010-Y30R, 4040-B, 1002-Y50R, 2005-R80B, 0560-Y, 1060-Y40R, 0560-Y90R, 4005-R80B, 2030-B10G, 7005-R80B | https://cdn.ais-online.de/m2/45/65245/images/20/48939020px2000x1500.jpg
PREMIUM ZERO COMPACT BRAZILIA - BARUERI | HD870054 | Klasse 34, Klasse 43 | R 10 | blau, dunkelgrau, gelb, grau, grün, hellbeige, hellgrau, orange, rot | Polyvinylchlorid (PVC) | 2.000,00 | 20.000,00 | max. 2 kV (antistatisch) | kleben | heterogen | Bfl-s1 | chemikalienbeständig gem. Herstellerangabe, haushaltschemikalienbeständig | sehr gut | lichtecht | E1 | Rolle | M1 | Bindemittelgehalt Typ I | 43,00 | 1,02 | 2,00 | 2,58 | 10,10 - 63,70 | 0,02 | 8,00 | 0,25 | 0051, 0052, 0053, 0054, 0055, 0056, 0058, 3707, 3709, 4477, 8386, 8736 | Ja | ≥ Stufe 6 | ≤ 0,40 % | hergestellt zu 43 % aus recyceltem Material, 19 % bio-basierten Rohstoffen (aus Sojarückständen) und zu 35 % aus bio-circular Vinyl aus erneuerbaren Quellen wie gebrauchtem Speiseöl | Evercare™ | Ja | FloorScore® | ja | < 10 µg/m³ | > 99 % wachstumshemmend | 99,7 % nach 2 h; 99,9 % nach 5 h | Ja | Ja | 3050-R, 3030-G20Y, 2010-Y30R, 4040-B, 1002-Y50R, 2005-R80B, 0560-Y, 1060-Y40R, 0560-Y90R, 4005-R80B, 2030-B10G, 7005-R80B | https://cdn.ais-online.de/m2/45/65245/images/38/48939038px2000x1500.jpg
PREMIUM ZERO COMPACT BRAZILIA - BOA VISTA | HD878386 | Klasse 34, Klasse 43 | R 10 | blau, dunkelgrau, gelb, grau, grün, hellbeige, hellgrau, orange, rot | Polyvinylchlorid (PVC) | 2.000,00 | 20.000,00 | max. 2 kV (antistatisch) | kleben | heterogen | Bfl-s1 | chemikalienbeständig gem. Herstellerangabe, haushaltschemikalienbeständig | sehr gut | lichtecht | E1 | Rolle | M1 | Bindemittelgehalt Typ I | 43,00 | 1,02 | 2,00 | 2,58 | 10,10 - 63,70 | 0,02 | 8,00 | 0,25 | 0051, 0052, 0053, 0054, 0055, 0056, 0058, 3707, 3709, 4477, 8386, 8736 | Ja | ≥ Stufe 6 | ≤ 0,40 % | hergestellt zu 43 % aus recyceltem Material, 19 % bio-basierten Rohstoffen (aus Sojarückständen) und zu 35 % aus bio-circular Vinyl aus erneuerbaren Quellen wie gebrauchtem Speiseöl | Evercare™ | Ja | FloorScore® | ja | < 10 µg/m³ | > 99 % wachstumshemmend | 99,7 % nach 2 h; 99,9 % nach 5 h | Ja | Ja | 3050-R, 3030-G20Y, 2010-Y30R, 4040-B, 1002-Y50R, 2005-R80B, 0560-Y, 1060-Y40R, 0560-Y90R, 4005-R80B, 2030-B10G, 7005-R80B | https://cdn.ais-online.de/m2/45/65245/images/45/48939245px2000x1500.jpg
PREMIUM ZERO COMPACT BRAZILIA - CEARA | HD873709 | Klasse 34, Klasse 43 | R 10 | blau, dunkelgrau, gelb, grau, grün, hellbeige, hellgrau, orange, rot | Polyvinylchlorid (PVC) | 2.000,00 | 20.000,00 | max. 2 kV (antistatisch) | kleben | heterogen | Bfl-s1 | chemikalienbeständig gem. Herstellerangabe, haushaltschemikalienbeständig | sehr gut | lichtecht | E1 | Rolle | M1 | Bindemittelgehalt Typ I | 43,00 | 1,02 | 2,00 | 2,58 | 10,10 - 63,70 | 0,02 | 8,00 | 0,25 | 0051, 0052, 0053, 0054, 0055, 0056, 0058, 3707, 3709, 4477, 8386, 8736 | Ja | ≥ Stufe 6 | ≤ 0,40 % | hergestellt zu 43 % aus recyceltem Material, 19 % bio-basierten Rohstoffen (aus Sojarückständen) und zu 35 % aus bio-circular Vinyl aus erneuerbaren Quellen wie gebrauchtem Speiseöl | Evercare™ | Ja | FloorScore® | ja | < 10 µg/m³ | > 99 % wachstumshemmend | 99,7 % nach 2 h; 99,9 % nach 5 h | Ja | Ja | 3050-R, 3030-G20Y, 2010-Y30R, 4040-B, 1002-Y50R, 2005-R80B, 0560-Y, 1060-Y40R, 0560-Y90R, 4005-R80B, 2030-B10G, 7005-R80B | https://cdn.ais-online.de/m2/45/65245/images/51/48939251px2000x1500.jpg
PREMIUM ZERO COMPACT BRAZILIA - LIMEIRA | HD870053 | Klasse 34, Klasse 43 | R 10 | blau, dunkelgrau, gelb, grau, grün, hellbeige, hellgrau, orange, rot | Polyvinylchlorid (PVC) | 2.000,00 | 20.000,00 | max. 2 kV (antistatisch) | kleben | heterogen | Bfl-s1 | chemikalienbeständig gem. Herstellerangabe, haushaltschemikalienbeständig | sehr gut | lichtecht | E1 | Rolle | M1 | Bindemittelgehalt Typ I | 43,00 | 1,02 | 2,00 | 2,58 | 10,10 - 63,70 | 0,02 | 8,00 | 0,25 | 0051, 0052, 0053, 0054, 0055, 0056, 0058, 3707, 3709, 4477, 8386, 8736 | Ja | ≥ Stufe 6 | ≤ 0,40 % | hergestellt zu 43 % aus recyceltem Material, 19 % bio-basierten Rohstoffen (aus Sojarückständen) und zu 35 % aus bio-circular Vinyl aus erneuerbaren Quellen wie gebrauchtem Speiseöl | Evercare™ | Ja | FloorScore® | ja | < 10 µg/m³ | > 99 % wachstumshemmend | 99,7 % nach 2 h; 99,9 % nach 5 h | Ja | Ja | 3050-R, 3030-G20Y, 2010-Y30R, 4040-B, 1002-Y50R, 2005-R80B, 0560-Y, 1060-Y40R, 0560-Y90R, 4005-R80B, 2030-B10G, 7005-R80B | https://cdn.ais-online.de/m2/45/65245/images/68/48939068px2000x1500.jpg
PREMIUM ZERO COMPACT BRAZILIA - MACEIO | HD874477 | Klasse 34, Klasse 43 | R 10 | blau, dunkelgrau, gelb, grau, grün, hellbeige, hellgrau, orange, rot | Polyvinylchlorid (PVC) | 2.000,00 | 20.000,00 | max. 2 kV (antistatisch) | kleben | heterogen | Bfl-s1 | chemikalienbeständig gem. Herstellerangabe, haushaltschemikalienbeständig | sehr gut | lichtecht | E1 | Rolle | M1 | Bindemittelgehalt Typ I | 43,00 | 1,02 | 2,00 | 2,58 | 10,10 - 63,70 | 0,02 | 8,00 | 0,25 | 0051, 0052, 0053, 0054, 0055, 0056, 0058, 3707, 3709, 4477, 8386, 8736 | Ja | ≥ Stufe 6 | ≤ 0,40 % | hergestellt zu 43 % aus recyceltem Material, 19 % bio-basierten Rohstoffen (aus Sojarückständen) und zu 35 % aus bio-circular Vinyl aus erneuerbaren Quellen wie gebrauchtem Speiseöl | Evercare™ | Ja | FloorScore® | ja | < 10 µg/m³ | > 99 % wachstumshemmend | 99,7 % nach 2 h; 99,9 % nach 5 h | Ja | Ja | 3050-R, 3030-G20Y, 2010-Y30R, 4040-B, 1002-Y50R, 2005-R80B, 0560-Y, 1060-Y40R, 0560-Y90R, 4005-R80B, 2030-B10G, 7005-R80B | https://cdn.ais-online.de/m2/45/65245/images/92/48939092px2000x1500.jpg
PREMIUM ZERO COMPACT BRAZILIA - NATAL | HD870056 | Klasse 34, Klasse 43 | R 10 | blau, dunkelgrau, gelb, grau, grün, hellbeige, hellgrau, orange, rot | Polyvinylchlorid (PVC) | 2.000,00 | 20.000,00 | max. 2 kV (antistatisch) | kleben | heterogen | Bfl-s1 | chemikalienbeständig gem. Herstellerangabe, haushaltschemikalienbeständig | sehr gut | lichtecht | E1 | Rolle | M1 | Bindemittelgehalt Typ I | 43,00 | 1,02 | 2,00 | 2,58 | 10,10 - 63,70 | 0,02 | 8,00 | 0,25 | 0051, 0052, 0053, 0054, 0055, 0056, 0058, 3707, 3709, 4477, 8386, 8736 | Ja | ≥ Stufe 6 | ≤ 0,40 % | hergestellt zu 43 % aus recyceltem Material, 19 % bio-basierten Rohstoffen (aus Sojarückständen) und zu 35 % aus bio-circular Vinyl aus erneuerbaren Quellen wie gebrauchtem Speiseöl | Evercare™ | Ja | FloorScore® | ja | < 10 µg/m³ | > 99 % wachstumshemmend | 99,7 % nach 2 h; 99,9 % nach 5 h | Ja | Ja | 3050-R, 3030-G20Y, 2010-Y30R, 4040-B, 1002-Y50R, 2005-R80B, 0560-Y, 1060-Y40R, 0560-Y90R, 4005-R80B, 2030-B10G, 7005-R80B | https://cdn.ais-online.de/m2/45/65245/images/94/48939194px2000x1500.jpg
PREMIUM ZERO COMPACT BRAZILIA - OLINDA | HD870052 | Klasse 34, Klasse 43 | R 10 | blau, dunkelgrau, gelb, grau, grün, hellbeige, hellgrau, orange, rot | Polyvinylchlorid (PVC) | 2.000,00 | 20.000,00 | max. 2 kV (antistatisch) | kleben | heterogen | Bfl-s1 | chemikalienbeständig gem. Herstellerangabe, haushaltschemikalienbeständig | sehr gut | lichtecht | E1 | Rolle | M1 | Bindemittelgehalt Typ I | 43,00 | 1,02 | 2,00 | 2,58 | 10,10 - 63,70 | 0,02 | 8,00 | 0,25 | 0051, 0052, 0053, 0054, 0055, 0056, 0058, 3707, 3709, 4477, 8386, 8736 | Ja | ≥ Stufe 6 | ≤ 0,40 % | hergestellt zu 43 % aus recyceltem Material, 19 % bio-basierten Rohstoffen (aus Sojarückständen) und zu 35 % aus bio-circular Vinyl aus erneuerbaren Quellen wie gebrauchtem Speiseöl | Evercare™ | Ja | FloorScore® | ja | < 10 µg/m³ | > 99 % wachstumshemmend | 99,7 % nach 2 h; 99,9 % nach 5 h | Ja | Ja | 3050-R, 3030-G20Y, 2010-Y30R, 4040-B, 1002-Y50R, 2005-R80B, 0560-Y, 1060-Y40R, 0560-Y90R, 4005-R80B, 2030-B10G, 7005-R80B | https://cdn.ais-online.de/m2/45/65245/images/16/48939116px2000x1500.jpg
PREMIUM ZERO COMPACT BRAZILIA - PARAIBA | HD873707 | Klasse 34, Klasse 43 | R 10 | blau, dunkelgrau, gelb, grau, grün, hellbeige, hellgrau, orange, rot | Polyvinylchlorid (PVC) | 2.000,00 | 20.000,00 | max. 2 kV (antistatisch) | kleben | heterogen | Bfl-s1 | chemikalienbeständig gem. Herstellerangabe, haushaltschemikalienbeständig | sehr gut | lichtecht | E1 | Rolle | M1 | Bindemittelgehalt Typ I | 43,00 | 1,02 | 2,00 | 2,58 | 10,10 - 63,70 | 0,02 | 8,00 | 0,25 | 0051, 0052, 0053, 0054, 0055, 0056, 0058, 3707, 3709, 4477, 8386, 8736 | Ja | ≥ Stufe 6 | ≤ 0,40 % | hergestellt zu 43 % aus recyceltem Material, 19 % bio-basierten Rohstoffen (aus Sojarückständen) und zu 35 % aus bio-circular Vinyl aus erneuerbaren Quellen wie gebrauchtem Speiseöl | Evercare™ | Ja | FloorScore® | ja | < 10 µg/m³ | > 99 % wachstumshemmend | 99,7 % nach 2 h; 99,9 % nach 5 h | Ja | Ja | 3050-R, 3030-G20Y, 2010-Y30R, 4040-B, 1002-Y50R, 2005-R80B, 0560-Y, 1060-Y40R, 0560-Y90R, 4005-R80B, 2030-B10G, 7005-R80B | https://cdn.ais-online.de/m2/45/65245/images/48/48939248px2000x1500.jpg
PREMIUM ZERO COMPACT BRAZILIA - RECIFE | HD878736 | Klasse 34, Klasse 43 | R 10 | blau, dunkelgrau, gelb, grau, grün, hellbeige, hellgrau, orange, rot | Polyvinylchlorid (PVC) | 2.000,00 | 20.000,00 | max. 2 kV (antistatisch) | kleben | heterogen | Bfl-s1 | chemikalienbeständig gem. Herstellerangabe, haushaltschemikalienbeständig | sehr gut | lichtecht | E1 | Rolle | M1 | Bindemittelgehalt Typ I | 43,00 | 1,02 | 2,00 | 2,58 | 10,10 - 63,70 | 0,02 | 8,00 | 0,25 | 0051, 0052, 0053, 0054, 0055, 0056, 0058, 3707, 3709, 4477, 8386, 8736 | Ja | ≥ Stufe 6 | ≤ 0,40 % | hergestellt zu 43 % aus recyceltem Material, 19 % bio-basierten Rohstoffen (aus Sojarückständen) und zu 35 % aus bio-circular Vinyl aus erneuerbaren Quellen wie gebrauchtem Speiseöl | Evercare™ | Ja | FloorScore® | ja | < 10 µg/m³ | > 99 % wachstumshemmend | 99,7 % nach 2 h; 99,9 % nach 5 h | Ja | Ja | 3050-R, 3030-G20Y, 2010-Y30R, 4040-B, 1002-Y50R, 2005-R80B, 0560-Y, 1060-Y40R, 0560-Y90R, 4005-R80B, 2030-B10G, 7005-R80B | https://cdn.ais-online.de/m2/45/65245/images/32/48939032px2000x1500.jpg
PREMIUM ZERO COMPACT BRAZILIA - TERESINA | HD870055 | Klasse 34, Klasse 43 | R 10 | blau, dunkelgrau, gelb, grau, grün, hellbeige, hellgrau, orange, rot | Polyvinylchlorid (PVC) | 2.000,00 | 20.000,00 | max. 2 kV (antistatisch) | kleben | heterogen | Bfl-s1 | chemikalienbeständig gem. Herstellerangabe, haushaltschemikalienbeständig | sehr gut | lichtecht | E1 | Rolle | M1 | Bindemittelgehalt Typ I | 43,00 | 1,02 | 2,00 | 2,58 | 10,10 - 63,70 | 0,02 | 8,00 | 0,25 | 0051, 0052, 0053, 0054, 0055, 0056, 0058, 3707, 3709, 4477, 8386, 8736 | Ja | ≥ Stufe 6 | ≤ 0,40 % | hergestellt zu 43 % aus recyceltem Material, 19 % bio-basierten Rohstoffen (aus Sojarückständen) und zu 35 % aus bio-circular Vinyl aus erneuerbaren Quellen wie gebrauchtem Speiseöl | Evercare™ | Ja | FloorScore® | ja | < 10 µg/m³ | > 99 % wachstumshemmend | 99,7 % nach 2 h; 99,9 % nach 5 h | Ja | Ja | 3050-R, 3030-G20Y, 2010-Y30R, 4040-B, 1002-Y50R, 2005-R80B, 0560-Y, 1060-Y40R, 0560-Y90R, 4005-R80B, 2030-B10G, 7005-R80B | https://cdn.ais-online.de/m2/45/65245/images/76/48939176px2000x1500.jpg
powered by Heinze