## Gerflor
Gerflor
Name | HAN | Benutzungsintensität | Bewertungsgruppe Rutschgefahr | Farbton | Werkstoff | Breite (mm) | Länge (mm) | Aufladungsspannung im Begehversuch | Befestigung | Bodenbelag heterogen/homogen | Brandverhalten | Chemische Beständigkeit | Dekontaminierbarkeit | Farbechtheit | Formaldehyd Emissionsklasse | Lieferform | RTS Emissionsklasse | Verschleißgruppe/-klasse Bodenbelag | Anteil Recyclingmaterial (%) | Dicke Nutzschicht (mm) | Gesamtdicke Belag (mm) | Gewicht (kg/m²) | Reflexionsgrad (%) | Resteindruck (mm) | Trittschallverbesserungsmaß (dB) | Wärmeleitfähigkeit (W/(m*K)) | Gerflor_Farbcode | Desinfektionsmittelbeständig | Lichtechtheit | Maßstabilität | Nachhaltigkeit | Oberflächenvergütung | REACH-konform | Zertifikate | Frei von Schwermetallen | TVOC (28 Tage) | Antibakterielle Aktivität (E. coli – S. aureus – MRSA) | Antivirale Aktivität (Humanes Coronavirus 229E) | Renovierbar | Lebenslang einpflegefrei | NCS Farbton | Bilder
PREMIUM ZERO COMPACT INDIANA² - Bahnen |  | Klasse 34, Klasse 43 | R 10 | beige, blau, braun, dunkelbraun, dunkelgrau, grau, grün, hellbeige, hellgrau, orange, rot, weiß | Polyvinylchlorid (PVC) | 2.000,00 | 20.000,00 | max. 2 kV (antistatisch) | kleben | heterogen | Bfl-s1 | chemikalienbeständig gem. Herstellerangabe, haushaltschemikalienbeständig | sehr gut | lichtecht | E1 | Rolle | M1 | Bindemittelgehalt Typ I | 43,00 | 1,02 | 2,00 | 2,58 | 7,30 - 88,70 | 0,02 | 8,00 | 0,25 | 4001, 4002, 4003, 4009, 4045, 4046, 4047, 4048, 4049, 4050, 4051, 4052, 4053, 4343, 4476, 7517, 8150, 8226, 8837 | ja | ≥ Stufe 6 | ≤ 0,40 % | hergestellt zu 43 % aus recyceltem Material, 19 % bio-basierten Rohstoffen (aus Sojarückständen) und zu 35 % aus bio-circular Vinyl aus erneuerbaren Quellen wie gebrauchtem Speiseöl | Evercare™ | ja | FloorScore® | ja | < 10 µg/m³ | > 99 % wachstumshemmend | 99,7 % nach 2 h; 99,9 % nach 5 h | Ja | Ja | 8000-N, 3502-Y, 2005-Y50R, 1502-B, 4040-Y80R, 4502-B, 2060-Y30R, 1515-R90B, 2010-G60Y, 6010-G30Y, 5030-R90B, 2040-Y20R, 0502-Y, 2030-B60G, 1005-Y20R, 3030-Y60R, 3005-Y50R, 3020-Y20R, 6010-Y10R | https://cdn.ais-online.de/m2/45/65245/images/04/48939104px2000x1500.jpg https://cdn.ais-online.de/m2/45/65245/images/61/48939161px2000x1500.jpg https://cdn.ais-online.de/m2/45/65245/images/22/48939122px2000x1500.jpg https://cdn.ais-online.de/m2/45/65245/images/39/48939239px2000x1500.jpg https://cdn.ais-online.de/m2/45/65245/images/36/48939236px2000x1500.jpg https://cdn.ais-online.de/m2/45/65245/images/14/48939014px2000x1500.jpg https://cdn.ais-online.de/m2/45/65245/images/59/48939059px2000x1500.jpg https://cdn.ais-online.de/m2/45/65245/images/03/48939203px2000x1500.jpg https://cdn.ais-online.de/m2/45/65245/images/00/48939200px2000x1500.jpg https://cdn.ais-online.de/m2/45/65245/images/89/48939089px2000x1500.jpg https://cdn.ais-online.de/m2/45/65245/images/50/48939050px2000x1500.jpg https://cdn.ais-online.de/m2/45/65245/images/85/48939185px2000x1500.jpg https://cdn.ais-online.de/m2/45/65245/images/15/48939215px2000x1500.jpg https://cdn.ais-online.de/m2/45/65245/images/73/48939173px2000x1500.jpg https://cdn.ais-online.de/m2/45/65245/images/13/48939113px2000x1500.jpg https://cdn.ais-online.de/m2/45/65245/images/70/48939170px2000x1500.jpg https://cdn.ais-online.de/m2/45/65245/images/07/48939107px2000x1500.jpg https://cdn.ais-online.de/m2/45/65245/images/12/48939212px2000x1500.jpg https://cdn.ais-online.de/m2/45/65245/images/29/48939029px2000x1500.jpg
PREMIUM ZERO COMPACT INDIANA² - BALI | HD938150 | Klasse 34, Klasse 43 | R 10 | beige, blau, braun, dunkelbraun, dunkelgrau, grau, grün, hellbeige, hellgrau, orange, rot, weiß | Polyvinylchlorid (PVC) | 2.000,00 | 20.000,00 | max. 2 kV (antistatisch) | kleben | heterogen | Bfl-s1 | chemikalienbeständig gem. Herstellerangabe, haushaltschemikalienbeständig | sehr gut | lichtecht | E1 | Rolle | M1 | Bindemittelgehalt Typ I | 43,00 | 1,02 | 2,00 | 2,58 | 7,30 - 88,70 | 0,02 | 8,00 | 0,25 | 4001, 4002, 4003, 4009, 4045, 4046, 4047, 4048, 4049, 4050, 4051, 4052, 4053, 4343, 4476, 7517, 8150, 8226, 8837 | ja | ≥ Stufe 6 | ≤ 0,40 % | hergestellt zu 43 % aus recyceltem Material, 19 % bio-basierten Rohstoffen (aus Sojarückständen) und zu 35 % aus bio-circular Vinyl aus erneuerbaren Quellen wie gebrauchtem Speiseöl | Evercare™ | ja | FloorScore® | ja | < 10 µg/m³ | > 99 % wachstumshemmend | 99,7 % nach 2 h; 99,9 % nach 5 h | Ja | Ja | 8000-N, 3502-Y, 2005-Y50R, 1502-B, 4040-Y80R, 4502-B, 2060-Y30R, 1515-R90B, 2010-G60Y, 6010-G30Y, 5030-R90B, 2040-Y20R, 0502-Y, 2030-B60G, 1005-Y20R, 3030-Y60R, 3005-Y50R, 3020-Y20R, 6010-Y10R | https://cdn.ais-online.de/m2/45/65245/images/22/48939122px2000x1500.jpg
PREMIUM ZERO COMPACT INDIANA² - CALERO | HD934052 | Klasse 34, Klasse 43 | R 10 | beige, blau, braun, dunkelbraun, dunkelgrau, grau, grün, hellbeige, hellgrau, orange, rot, weiß | Polyvinylchlorid (PVC) | 2.000,00 | 20.000,00 | max. 2 kV (antistatisch) | kleben | heterogen | Bfl-s1 | chemikalienbeständig gem. Herstellerangabe, haushaltschemikalienbeständig | sehr gut | lichtecht | E1 | Rolle | M1 | Bindemittelgehalt Typ I | 43,00 | 1,02 | 2,00 | 2,58 | 7,30 - 88,70 | 0,02 | 8,00 | 0,25 | 4001, 4002, 4003, 4009, 4045, 4046, 4047, 4048, 4049, 4050, 4051, 4052, 4053, 4343, 4476, 7517, 8150, 8226, 8837 | ja | ≥ Stufe 6 | ≤ 0,40 % | hergestellt zu 43 % aus recyceltem Material, 19 % bio-basierten Rohstoffen (aus Sojarückständen) und zu 35 % aus bio-circular Vinyl aus erneuerbaren Quellen wie gebrauchtem Speiseöl | Evercare™ | ja | FloorScore® | ja | < 10 µg/m³ | > 99 % wachstumshemmend | 99,7 % nach 2 h; 99,9 % nach 5 h | Ja | Ja | 8000-N, 3502-Y, 2005-Y50R, 1502-B, 4040-Y80R, 4502-B, 2060-Y30R, 1515-R90B, 2010-G60Y, 6010-G30Y, 5030-R90B, 2040-Y20R, 0502-Y, 2030-B60G, 1005-Y20R, 3030-Y60R, 3005-Y50R, 3020-Y20R, 6010-Y10R | https://cdn.ais-online.de/m2/45/65245/images/61/48939161px2000x1500.jpg
PREMIUM ZERO COMPACT INDIANA² - COMORES | HD934050 | Klasse 34, Klasse 43 | R 10 | beige, blau, braun, dunkelbraun, dunkelgrau, grau, grün, hellbeige, hellgrau, orange, rot, weiß | Polyvinylchlorid (PVC) | 2.000,00 | 20.000,00 | max. 2 kV (antistatisch) | kleben | heterogen | Bfl-s1 | chemikalienbeständig gem. Herstellerangabe, haushaltschemikalienbeständig | sehr gut | lichtecht | E1 | Rolle | M1 | Bindemittelgehalt Typ I | 43,00 | 1,02 | 2,00 | 2,58 | 7,30 - 88,70 | 0,02 | 8,00 | 0,25 | 4001, 4002, 4003, 4009, 4045, 4046, 4047, 4048, 4049, 4050, 4051, 4052, 4053, 4343, 4476, 7517, 8150, 8226, 8837 | ja | ≥ Stufe 6 | ≤ 0,40 % | hergestellt zu 43 % aus recyceltem Material, 19 % bio-basierten Rohstoffen (aus Sojarückständen) und zu 35 % aus bio-circular Vinyl aus erneuerbaren Quellen wie gebrauchtem Speiseöl | Evercare™ | ja | FloorScore® | ja | < 10 µg/m³ | > 99 % wachstumshemmend | 99,7 % nach 2 h; 99,9 % nach 5 h | Ja | Ja | 8000-N, 3502-Y, 2005-Y50R, 1502-B, 4040-Y80R, 4502-B, 2060-Y30R, 1515-R90B, 2010-G60Y, 6010-G30Y, 5030-R90B, 2040-Y20R, 0502-Y, 2030-B60G, 1005-Y20R, 3030-Y60R, 3005-Y50R, 3020-Y20R, 6010-Y10R | https://cdn.ais-online.de/m2/45/65245/images/39/48939239px2000x1500.jpg
PREMIUM ZERO COMPACT INDIANA² - CUBAGUA | HD934046 | Klasse 34, Klasse 43 | R 10 | beige, blau, braun, dunkelbraun, dunkelgrau, grau, grün, hellbeige, hellgrau, orange, rot, weiß | Polyvinylchlorid (PVC) | 2.000,00 | 20.000,00 | max. 2 kV (antistatisch) | kleben | heterogen | Bfl-s1 | chemikalienbeständig gem. Herstellerangabe, haushaltschemikalienbeständig | sehr gut | lichtecht | E1 | Rolle | M1 | Bindemittelgehalt Typ I | 43,00 | 1,02 | 2,00 | 2,58 | 7,30 - 88,70 | 0,02 | 8,00 | 0,25 | 4001, 4002, 4003, 4009, 4045, 4046, 4047, 4048, 4049, 4050, 4051, 4052, 4053, 4343, 4476, 7517, 8150, 8226, 8837 | ja | ≥ Stufe 6 | ≤ 0,40 % | hergestellt zu 43 % aus recyceltem Material, 19 % bio-basierten Rohstoffen (aus Sojarückständen) und zu 35 % aus bio-circular Vinyl aus erneuerbaren Quellen wie gebrauchtem Speiseöl | Evercare™ | ja | FloorScore® | ja | < 10 µg/m³ | > 99 % wachstumshemmend | 99,7 % nach 2 h; 99,9 % nach 5 h | Ja | Ja | 8000-N, 3502-Y, 2005-Y50R, 1502-B, 4040-Y80R, 4502-B, 2060-Y30R, 1515-R90B, 2010-G60Y, 6010-G30Y, 5030-R90B, 2040-Y20R, 0502-Y, 2030-B60G, 1005-Y20R, 3030-Y60R, 3005-Y50R, 3020-Y20R, 6010-Y10R | https://cdn.ais-online.de/m2/45/65245/images/14/48939014px2000x1500.jpg
PREMIUM ZERO COMPACT INDIANA² - DALUPIRI | HD934045 | Klasse 34, Klasse 43 | R 10 | beige, blau, braun, dunkelbraun, dunkelgrau, grau, grün, hellbeige, hellgrau, orange, rot, weiß | Polyvinylchlorid (PVC) | 2.000,00 | 20.000,00 | max. 2 kV (antistatisch) | kleben | heterogen | Bfl-s1 | chemikalienbeständig gem. Herstellerangabe, haushaltschemikalienbeständig | sehr gut | lichtecht | E1 | Rolle | M1 | Bindemittelgehalt Typ I | 43,00 | 1,02 | 2,00 | 2,58 | 7,30 - 88,70 | 0,02 | 8,00 | 0,25 | 4001, 4002, 4003, 4009, 4045, 4046, 4047, 4048, 4049, 4050, 4051, 4052, 4053, 4343, 4476, 7517, 8150, 8226, 8837 | ja | ≥ Stufe 6 | ≤ 0,40 % | hergestellt zu 43 % aus recyceltem Material, 19 % bio-basierten Rohstoffen (aus Sojarückständen) und zu 35 % aus bio-circular Vinyl aus erneuerbaren Quellen wie gebrauchtem Speiseöl | Evercare™ | ja | FloorScore® | ja | < 10 µg/m³ | > 99 % wachstumshemmend | 99,7 % nach 2 h; 99,9 % nach 5 h | Ja | Ja | 8000-N, 3502-Y, 2005-Y50R, 1502-B, 4040-Y80R, 4502-B, 2060-Y30R, 1515-R90B, 2010-G60Y, 6010-G30Y, 5030-R90B, 2040-Y20R, 0502-Y, 2030-B60G, 1005-Y20R, 3030-Y60R, 3005-Y50R, 3020-Y20R, 6010-Y10R | https://cdn.ais-online.de/m2/45/65245/images/50/48939050px2000x1500.jpg
PREMIUM ZERO COMPACT INDIANA² - DIWARAN | HD934053 | Klasse 34, Klasse 43 | R 10 | beige, blau, braun, dunkelbraun, dunkelgrau, grau, grün, hellbeige, hellgrau, orange, rot, weiß | Polyvinylchlorid (PVC) | 2.000,00 | 20.000,00 | max. 2 kV (antistatisch) | kleben | heterogen | Bfl-s1 | chemikalienbeständig gem. Herstellerangabe, haushaltschemikalienbeständig | sehr gut | lichtecht | E1 | Rolle | M1 | Bindemittelgehalt Typ I | 43,00 | 1,02 | 2,00 | 2,58 | 7,30 - 88,70 | 0,02 | 8,00 | 0,25 | 4001, 4002, 4003, 4009, 4045, 4046, 4047, 4048, 4049, 4050, 4051, 4052, 4053, 4343, 4476, 7517, 8150, 8226, 8837 | ja | ≥ Stufe 6 | ≤ 0,40 % | hergestellt zu 43 % aus recyceltem Material, 19 % bio-basierten Rohstoffen (aus Sojarückständen) und zu 35 % aus bio-circular Vinyl aus erneuerbaren Quellen wie gebrauchtem Speiseöl | Evercare™ | ja | FloorScore® | ja | < 10 µg/m³ | > 99 % wachstumshemmend | 99,7 % nach 2 h; 99,9 % nach 5 h | Ja | Ja | 8000-N, 3502-Y, 2005-Y50R, 1502-B, 4040-Y80R, 4502-B, 2060-Y30R, 1515-R90B, 2010-G60Y, 6010-G30Y, 5030-R90B, 2040-Y20R, 0502-Y, 2030-B60G, 1005-Y20R, 3030-Y60R, 3005-Y50R, 3020-Y20R, 6010-Y10R | https://cdn.ais-online.de/m2/45/65245/images/29/48939029px2000x1500.jpg
PREMIUM ZERO COMPACT INDIANA² - FAROE | HD937517 | Klasse 34, Klasse 43 | R 10 | beige, blau, braun, dunkelbraun, dunkelgrau, grau, grün, hellbeige, hellgrau, orange, rot, weiß | Polyvinylchlorid (PVC) | 2.000,00 | 20.000,00 | max. 2 kV (antistatisch) | kleben | heterogen | Bfl-s1 | chemikalienbeständig gem. Herstellerangabe, haushaltschemikalienbeständig | sehr gut | lichtecht | E1 | Rolle | M1 | Bindemittelgehalt Typ I | 43,00 | 1,02 | 2,00 | 2,58 | 7,30 - 88,70 | 0,02 | 8,00 | 0,25 | 4001, 4002, 4003, 4009, 4045, 4046, 4047, 4048, 4049, 4050, 4051, 4052, 4053, 4343, 4476, 7517, 8150, 8226, 8837 | ja | ≥ Stufe 6 | ≤ 0,40 % | hergestellt zu 43 % aus recyceltem Material, 19 % bio-basierten Rohstoffen (aus Sojarückständen) und zu 35 % aus bio-circular Vinyl aus erneuerbaren Quellen wie gebrauchtem Speiseöl | Evercare™ | ja | FloorScore® | ja | < 10 µg/m³ | > 99 % wachstumshemmend | 99,7 % nach 2 h; 99,9 % nach 5 h | Ja | Ja | 8000-N, 3502-Y, 2005-Y50R, 1502-B, 4040-Y80R, 4502-B, 2060-Y30R, 1515-R90B, 2010-G60Y, 6010-G30Y, 5030-R90B, 2040-Y20R, 0502-Y, 2030-B60G, 1005-Y20R, 3030-Y60R, 3005-Y50R, 3020-Y20R, 6010-Y10R | https://cdn.ais-online.de/m2/45/65245/images/89/48939089px2000x1500.jpg
PREMIUM ZERO COMPACT INDIANA² - FIDJI | HD938226 | Klasse 34, Klasse 43 | R 10 | beige, blau, braun, dunkelbraun, dunkelgrau, grau, grün, hellbeige, hellgrau, orange, rot, weiß | Polyvinylchlorid (PVC) | 2.000,00 | 20.000,00 | max. 2 kV (antistatisch) | kleben | heterogen | Bfl-s1 | chemikalienbeständig gem. Herstellerangabe, haushaltschemikalienbeständig | sehr gut | lichtecht | E1 | Rolle | M1 | Bindemittelgehalt Typ I | 43,00 | 1,02 | 2,00 | 2,58 | 7,30 - 88,70 | 0,02 | 8,00 | 0,25 | 4001, 4002, 4003, 4009, 4045, 4046, 4047, 4048, 4049, 4050, 4051, 4052, 4053, 4343, 4476, 7517, 8150, 8226, 8837 | ja | ≥ Stufe 6 | ≤ 0,40 % | hergestellt zu 43 % aus recyceltem Material, 19 % bio-basierten Rohstoffen (aus Sojarückständen) und zu 35 % aus bio-circular Vinyl aus erneuerbaren Quellen wie gebrauchtem Speiseöl | Evercare™ | ja | FloorScore® | ja | < 10 µg/m³ | > 99 % wachstumshemmend | 99,7 % nach 2 h; 99,9 % nach 5 h | Ja | Ja | 8000-N, 3502-Y, 2005-Y50R, 1502-B, 4040-Y80R, 4502-B, 2060-Y30R, 1515-R90B, 2010-G60Y, 6010-G30Y, 5030-R90B, 2040-Y20R, 0502-Y, 2030-B60G, 1005-Y20R, 3030-Y60R, 3005-Y50R, 3020-Y20R, 6010-Y10R | https://cdn.ais-online.de/m2/45/65245/images/12/48939212px2000x1500.jpg
PREMIUM ZERO COMPACT INDIANA² - KILMIA | HD934049 | Klasse 34, Klasse 43 | R 10 | beige, blau, braun, dunkelbraun, dunkelgrau, grau, grün, hellbeige, hellgrau, orange, rot, weiß | Polyvinylchlorid (PVC) | 2.000,00 | 20.000,00 | max. 2 kV (antistatisch) | kleben | heterogen | Bfl-s1 | chemikalienbeständig gem. Herstellerangabe, haushaltschemikalienbeständig | sehr gut | lichtecht | E1 | Rolle | M1 | Bindemittelgehalt Typ I | 43,00 | 1,02 | 2,00 | 2,58 | 7,30 - 88,70 | 0,02 | 8,00 | 0,25 | 4001, 4002, 4003, 4009, 4045, 4046, 4047, 4048, 4049, 4050, 4051, 4052, 4053, 4343, 4476, 7517, 8150, 8226, 8837 | ja | ≥ Stufe 6 | ≤ 0,40 % | hergestellt zu 43 % aus recyceltem Material, 19 % bio-basierten Rohstoffen (aus Sojarückständen) und zu 35 % aus bio-circular Vinyl aus erneuerbaren Quellen wie gebrauchtem Speiseöl | Evercare™ | ja | FloorScore® | ja | < 10 µg/m³ | > 99 % wachstumshemmend | 99,7 % nach 2 h; 99,9 % nach 5 h | Ja | Ja | 8000-N, 3502-Y, 2005-Y50R, 1502-B, 4040-Y80R, 4502-B, 2060-Y30R, 1515-R90B, 2010-G60Y, 6010-G30Y, 5030-R90B, 2040-Y20R, 0502-Y, 2030-B60G, 1005-Y20R, 3030-Y60R, 3005-Y50R, 3020-Y20R, 6010-Y10R | https://cdn.ais-online.de/m2/45/65245/images/15/48939215px2000x1500.jpg
PREMIUM ZERO COMPACT INDIANA² - MALABO | HD934048 | Klasse 34, Klasse 43 | R 10 | beige, blau, braun, dunkelbraun, dunkelgrau, grau, grün, hellbeige, hellgrau, orange, rot, weiß | Polyvinylchlorid (PVC) | 2.000,00 | 20.000,00 | max. 2 kV (antistatisch) | kleben | heterogen | Bfl-s1 | chemikalienbeständig gem. Herstellerangabe, haushaltschemikalienbeständig | sehr gut | lichtecht | E1 | Rolle | M1 | Bindemittelgehalt Typ I | 43,00 | 1,02 | 2,00 | 2,58 | 7,30 - 88,70 | 0,02 | 8,00 | 0,25 | 4001, 4002, 4003, 4009, 4045, 4046, 4047, 4048, 4049, 4050, 4051, 4052, 4053, 4343, 4476, 7517, 8150, 8226, 8837 | ja | ≥ Stufe 6 | ≤ 0,40 % | hergestellt zu 43 % aus recyceltem Material, 19 % bio-basierten Rohstoffen (aus Sojarückständen) und zu 35 % aus bio-circular Vinyl aus erneuerbaren Quellen wie gebrauchtem Speiseöl | Evercare™ | ja | FloorScore® | ja | < 10 µg/m³ | > 99 % wachstumshemmend | 99,7 % nach 2 h; 99,9 % nach 5 h | Ja | Ja | 8000-N, 3502-Y, 2005-Y50R, 1502-B, 4040-Y80R, 4502-B, 2060-Y30R, 1515-R90B, 2010-G60Y, 6010-G30Y, 5030-R90B, 2040-Y20R, 0502-Y, 2030-B60G, 1005-Y20R, 3030-Y60R, 3005-Y50R, 3020-Y20R, 6010-Y10R | https://cdn.ais-online.de/m2/45/65245/images/03/48939203px2000x1500.jpg
PREMIUM ZERO COMPACT INDIANA² - MANUA | HD934002 | Klasse 34, Klasse 43 | R 10 | beige, blau, braun, dunkelbraun, dunkelgrau, grau, grün, hellbeige, hellgrau, orange, rot, weiß | Polyvinylchlorid (PVC) | 2.000,00 | 20.000,00 | max. 2 kV (antistatisch) | kleben | heterogen | Bfl-s1 | chemikalienbeständig gem. Herstellerangabe, haushaltschemikalienbeständig | sehr gut | lichtecht | E1 | Rolle | M1 | Bindemittelgehalt Typ I | 43,00 | 1,02 | 2,00 | 2,58 | 7,30 - 88,70 | 0,02 | 8,00 | 0,25 | 4001, 4002, 4003, 4009, 4045, 4046, 4047, 4048, 4049, 4050, 4051, 4052, 4053, 4343, 4476, 7517, 8150, 8226, 8837 | ja | ≥ Stufe 6 | ≤ 0,40 % | hergestellt zu 43 % aus recyceltem Material, 19 % bio-basierten Rohstoffen (aus Sojarückständen) und zu 35 % aus bio-circular Vinyl aus erneuerbaren Quellen wie gebrauchtem Speiseöl | Evercare™ | ja | FloorScore® | ja | < 10 µg/m³ | > 99 % wachstumshemmend | 99,7 % nach 2 h; 99,9 % nach 5 h | Ja | Ja | 8000-N, 3502-Y, 2005-Y50R, 1502-B, 4040-Y80R, 4502-B, 2060-Y30R, 1515-R90B, 2010-G60Y, 6010-G30Y, 5030-R90B, 2040-Y20R, 0502-Y, 2030-B60G, 1005-Y20R, 3030-Y60R, 3005-Y50R, 3020-Y20R, 6010-Y10R | https://cdn.ais-online.de/m2/45/65245/images/70/48939170px2000x1500.jpg
PREMIUM ZERO COMPACT INDIANA² - MARACA | HD934051 | Klasse 34, Klasse 43 | R 10 | beige, blau, braun, dunkelbraun, dunkelgrau, grau, grün, hellbeige, hellgrau, orange, rot, weiß | Polyvinylchlorid (PVC) | 2.000,00 | 20.000,00 | max. 2 kV (antistatisch) | kleben | heterogen | Bfl-s1 | chemikalienbeständig gem. Herstellerangabe, haushaltschemikalienbeständig | sehr gut | lichtecht | E1 | Rolle | M1 | Bindemittelgehalt Typ I | 43,00 | 1,02 | 2,00 | 2,58 | 7,30 - 88,70 | 0,02 | 8,00 | 0,25 | 4001, 4002, 4003, 4009, 4045, 4046, 4047, 4048, 4049, 4050, 4051, 4052, 4053, 4343, 4476, 7517, 8150, 8226, 8837 | ja | ≥ Stufe 6 | ≤ 0,40 % | hergestellt zu 43 % aus recyceltem Material, 19 % bio-basierten Rohstoffen (aus Sojarückständen) und zu 35 % aus bio-circular Vinyl aus erneuerbaren Quellen wie gebrauchtem Speiseöl | Evercare™ | ja | FloorScore® | ja | < 10 µg/m³ | > 99 % wachstumshemmend | 99,7 % nach 2 h; 99,9 % nach 5 h | Ja | Ja | 8000-N, 3502-Y, 2005-Y50R, 1502-B, 4040-Y80R, 4502-B, 2060-Y30R, 1515-R90B, 2010-G60Y, 6010-G30Y, 5030-R90B, 2040-Y20R, 0502-Y, 2030-B60G, 1005-Y20R, 3030-Y60R, 3005-Y50R, 3020-Y20R, 6010-Y10R | https://cdn.ais-online.de/m2/45/65245/images/13/48939113px2000x1500.jpg
PREMIUM ZERO COMPACT INDIANA² - OFU | HD934001 | Klasse 34, Klasse 43 | R 10 | beige, blau, braun, dunkelbraun, dunkelgrau, grau, grün, hellbeige, hellgrau, orange, rot, weiß | Polyvinylchlorid (PVC) | 2.000,00 | 20.000,00 | max. 2 kV (antistatisch) | kleben | heterogen | Bfl-s1 | chemikalienbeständig gem. Herstellerangabe, haushaltschemikalienbeständig | sehr gut | lichtecht | E1 | Rolle | M1 | Bindemittelgehalt Typ I | 43,00 | 1,02 | 2,00 | 2,58 | 7,30 - 88,70 | 0,02 | 8,00 | 0,25 | 4001, 4002, 4003, 4009, 4045, 4046, 4047, 4048, 4049, 4050, 4051, 4052, 4053, 4343, 4476, 7517, 8150, 8226, 8837 | ja | ≥ Stufe 6 | ≤ 0,40 % | hergestellt zu 43 % aus recyceltem Material, 19 % bio-basierten Rohstoffen (aus Sojarückständen) und zu 35 % aus bio-circular Vinyl aus erneuerbaren Quellen wie gebrauchtem Speiseöl | Evercare™ | ja | FloorScore® | ja | < 10 µg/m³ | > 99 % wachstumshemmend | 99,7 % nach 2 h; 99,9 % nach 5 h | Ja | Ja | 8000-N, 3502-Y, 2005-Y50R, 1502-B, 4040-Y80R, 4502-B, 2060-Y30R, 1515-R90B, 2010-G60Y, 6010-G30Y, 5030-R90B, 2040-Y20R, 0502-Y, 2030-B60G, 1005-Y20R, 3030-Y60R, 3005-Y50R, 3020-Y20R, 6010-Y10R | https://cdn.ais-online.de/m2/45/65245/images/59/48939059px2000x1500.jpg
PREMIUM ZERO COMPACT INDIANA² - OKUZA | HD934047 | Klasse 34, Klasse 43 | R 10 | beige, blau, braun, dunkelbraun, dunkelgrau, grau, grün, hellbeige, hellgrau, orange, rot, weiß | Polyvinylchlorid (PVC) | 2.000,00 | 20.000,00 | max. 2 kV (antistatisch) | kleben | heterogen | Bfl-s1 | chemikalienbeständig gem. Herstellerangabe, haushaltschemikalienbeständig | sehr gut | lichtecht | E1 | Rolle | M1 | Bindemittelgehalt Typ I | 43,00 | 1,02 | 2,00 | 2,58 | 7,30 - 88,70 | 0,02 | 8,00 | 0,25 | 4001, 4002, 4003, 4009, 4045, 4046, 4047, 4048, 4049, 4050, 4051, 4052, 4053, 4343, 4476, 7517, 8150, 8226, 8837 | ja | ≥ Stufe 6 | ≤ 0,40 % | hergestellt zu 43 % aus recyceltem Material, 19 % bio-basierten Rohstoffen (aus Sojarückständen) und zu 35 % aus bio-circular Vinyl aus erneuerbaren Quellen wie gebrauchtem Speiseöl | Evercare™ | ja | FloorScore® | ja | < 10 µg/m³ | > 99 % wachstumshemmend | 99,7 % nach 2 h; 99,9 % nach 5 h | Ja | Ja | 8000-N, 3502-Y, 2005-Y50R, 1502-B, 4040-Y80R, 4502-B, 2060-Y30R, 1515-R90B, 2010-G60Y, 6010-G30Y, 5030-R90B, 2040-Y20R, 0502-Y, 2030-B60G, 1005-Y20R, 3030-Y60R, 3005-Y50R, 3020-Y20R, 6010-Y10R | https://cdn.ais-online.de/m2/45/65245/images/85/48939185px2000x1500.jpg
PREMIUM ZERO COMPACT INDIANA² - SONGO | HD938837 | Klasse 34, Klasse 43 | R 10 | beige, blau, braun, dunkelbraun, dunkelgrau, grau, grün, hellbeige, hellgrau, orange, rot, weiß | Polyvinylchlorid (PVC) | 2.000,00 | 20.000,00 | max. 2 kV (antistatisch) | kleben | heterogen | Bfl-s1 | chemikalienbeständig gem. Herstellerangabe, haushaltschemikalienbeständig | sehr gut | lichtecht | E1 | Rolle | M1 | Bindemittelgehalt Typ I | 43,00 | 1,02 | 2,00 | 2,58 | 7,30 - 88,70 | 0,02 | 8,00 | 0,25 | 4001, 4002, 4003, 4009, 4045, 4046, 4047, 4048, 4049, 4050, 4051, 4052, 4053, 4343, 4476, 7517, 8150, 8226, 8837 | ja | ≥ Stufe 6 | ≤ 0,40 % | hergestellt zu 43 % aus recyceltem Material, 19 % bio-basierten Rohstoffen (aus Sojarückständen) und zu 35 % aus bio-circular Vinyl aus erneuerbaren Quellen wie gebrauchtem Speiseöl | Evercare™ | ja | FloorScore® | ja | < 10 µg/m³ | > 99 % wachstumshemmend | 99,7 % nach 2 h; 99,9 % nach 5 h | Ja | Ja | 8000-N, 3502-Y, 2005-Y50R, 1502-B, 4040-Y80R, 4502-B, 2060-Y30R, 1515-R90B, 2010-G60Y, 6010-G30Y, 5030-R90B, 2040-Y20R, 0502-Y, 2030-B60G, 1005-Y20R, 3030-Y60R, 3005-Y50R, 3020-Y20R, 6010-Y10R | https://cdn.ais-online.de/m2/45/65245/images/04/48939104px2000x1500.jpg
PREMIUM ZERO COMPACT INDIANA² - TAO | HD934003 | Klasse 34, Klasse 43 | R 10 | beige, blau, braun, dunkelbraun, dunkelgrau, grau, grün, hellbeige, hellgrau, orange, rot, weiß | Polyvinylchlorid (PVC) | 2.000,00 | 20.000,00 | max. 2 kV (antistatisch) | kleben | heterogen | Bfl-s1 | chemikalienbeständig gem. Herstellerangabe, haushaltschemikalienbeständig | sehr gut | lichtecht | E1 | Rolle | M1 | Bindemittelgehalt Typ I | 43,00 | 1,02 | 2,00 | 2,58 | 7,30 - 88,70 | 0,02 | 8,00 | 0,25 | 4001, 4002, 4003, 4009, 4045, 4046, 4047, 4048, 4049, 4050, 4051, 4052, 4053, 4343, 4476, 7517, 8150, 8226, 8837 | ja | ≥ Stufe 6 | ≤ 0,40 % | hergestellt zu 43 % aus recyceltem Material, 19 % bio-basierten Rohstoffen (aus Sojarückständen) und zu 35 % aus bio-circular Vinyl aus erneuerbaren Quellen wie gebrauchtem Speiseöl | Evercare™ | ja | FloorScore® | ja | < 10 µg/m³ | > 99 % wachstumshemmend | 99,7 % nach 2 h; 99,9 % nach 5 h | Ja | Ja | 8000-N, 3502-Y, 2005-Y50R, 1502-B, 4040-Y80R, 4502-B, 2060-Y30R, 1515-R90B, 2010-G60Y, 6010-G30Y, 5030-R90B, 2040-Y20R, 0502-Y, 2030-B60G, 1005-Y20R, 3030-Y60R, 3005-Y50R, 3020-Y20R, 6010-Y10R | https://cdn.ais-online.de/m2/45/65245/images/73/48939173px2000x1500.jpg
PREMIUM ZERO COMPACT INDIANA² - TOKELAU | HD934343 | Klasse 34, Klasse 43 | R 10 | beige, blau, braun, dunkelbraun, dunkelgrau, grau, grün, hellbeige, hellgrau, orange, rot, weiß | Polyvinylchlorid (PVC) | 2.000,00 | 20.000,00 | max. 2 kV (antistatisch) | kleben | heterogen | Bfl-s1 | chemikalienbeständig gem. Herstellerangabe, haushaltschemikalienbeständig | sehr gut | lichtecht | E1 | Rolle | M1 | Bindemittelgehalt Typ I | 43,00 | 1,02 | 2,00 | 2,58 | 7,30 - 88,70 | 0,02 | 8,00 | 0,25 | 4001, 4002, 4003, 4009, 4045, 4046, 4047, 4048, 4049, 4050, 4051, 4052, 4053, 4343, 4476, 7517, 8150, 8226, 8837 | ja | ≥ Stufe 6 | ≤ 0,40 % | hergestellt zu 43 % aus recyceltem Material, 19 % bio-basierten Rohstoffen (aus Sojarückständen) und zu 35 % aus bio-circular Vinyl aus erneuerbaren Quellen wie gebrauchtem Speiseöl | Evercare™ | ja | FloorScore® | ja | < 10 µg/m³ | > 99 % wachstumshemmend | 99,7 % nach 2 h; 99,9 % nach 5 h | Ja | Ja | 8000-N, 3502-Y, 2005-Y50R, 1502-B, 4040-Y80R, 4502-B, 2060-Y30R, 1515-R90B, 2010-G60Y, 6010-G30Y, 5030-R90B, 2040-Y20R, 0502-Y, 2030-B60G, 1005-Y20R, 3030-Y60R, 3005-Y50R, 3020-Y20R, 6010-Y10R | https://cdn.ais-online.de/m2/45/65245/images/07/48939107px2000x1500.jpg
PREMIUM ZERO COMPACT INDIANA² - TUFOA | HD934009 | Klasse 34, Klasse 43 | R 10 | beige, blau, braun, dunkelbraun, dunkelgrau, grau, grün, hellbeige, hellgrau, orange, rot, weiß | Polyvinylchlorid (PVC) | 2.000,00 | 20.000,00 | max. 2 kV (antistatisch) | kleben | heterogen | Bfl-s1 | chemikalienbeständig gem. Herstellerangabe, haushaltschemikalienbeständig | sehr gut | lichtecht | E1 | Rolle | M1 | Bindemittelgehalt Typ I | 43,00 | 1,02 | 2,00 | 2,58 | 7,30 - 88,70 | 0,02 | 8,00 | 0,25 | 4001, 4002, 4003, 4009, 4045, 4046, 4047, 4048, 4049, 4050, 4051, 4052, 4053, 4343, 4476, 7517, 8150, 8226, 8837 | ja | ≥ Stufe 6 | ≤ 0,40 % | hergestellt zu 43 % aus recyceltem Material, 19 % bio-basierten Rohstoffen (aus Sojarückständen) und zu 35 % aus bio-circular Vinyl aus erneuerbaren Quellen wie gebrauchtem Speiseöl | Evercare™ | ja | FloorScore® | ja | < 10 µg/m³ | > 99 % wachstumshemmend | 99,7 % nach 2 h; 99,9 % nach 5 h | Ja | Ja | 8000-N, 3502-Y, 2005-Y50R, 1502-B, 4040-Y80R, 4502-B, 2060-Y30R, 1515-R90B, 2010-G60Y, 6010-G30Y, 5030-R90B, 2040-Y20R, 0502-Y, 2030-B60G, 1005-Y20R, 3030-Y60R, 3005-Y50R, 3020-Y20R, 6010-Y10R | https://cdn.ais-online.de/m2/45/65245/images/36/48939236px2000x1500.jpg
PREMIUM ZERO COMPACT INDIANA² - WATTARU | HD934476 | Klasse 34, Klasse 43 | R 10 | beige, blau, braun, dunkelbraun, dunkelgrau, grau, grün, hellbeige, hellgrau, orange, rot, weiß | Polyvinylchlorid (PVC) | 2.000,00 | 20.000,00 | max. 2 kV (antistatisch) | kleben | heterogen | Bfl-s1 | chemikalienbeständig gem. Herstellerangabe, haushaltschemikalienbeständig | sehr gut | lichtecht | E1 | Rolle | M1 | Bindemittelgehalt Typ I | 43,00 | 1,02 | 2,00 | 2,58 | 7,30 - 88,70 | 0,02 | 8,00 | 0,25 | 4001, 4002, 4003, 4009, 4045, 4046, 4047, 4048, 4049, 4050, 4051, 4052, 4053, 4343, 4476, 7517, 8150, 8226, 8837 | ja | ≥ Stufe 6 | ≤ 0,40 % | hergestellt zu 43 % aus recyceltem Material, 19 % bio-basierten Rohstoffen (aus Sojarückständen) und zu 35 % aus bio-circular Vinyl aus erneuerbaren Quellen wie gebrauchtem Speiseöl | Evercare™ | ja | FloorScore® | ja | < 10 µg/m³ | > 99 % wachstumshemmend | 99,7 % nach 2 h; 99,9 % nach 5 h | Ja | Ja | 8000-N, 3502-Y, 2005-Y50R, 1502-B, 4040-Y80R, 4502-B, 2060-Y30R, 1515-R90B, 2010-G60Y, 6010-G30Y, 5030-R90B, 2040-Y20R, 0502-Y, 2030-B60G, 1005-Y20R, 3030-Y60R, 3005-Y50R, 3020-Y20R, 6010-Y10R | https://cdn.ais-online.de/m2/45/65245/images/00/48939200px2000x1500.jpg
powered by Heinze