## Gerflor
Gerflor
Name | HAN | Benutzungsintensität | Bewertungsgruppe Rutschgefahr | Farbton | Werkstoff | Breite (mm) | Länge (mm) | Aufladungsspannung im Begehversuch | Befestigung | Bodenbelag heterogen/homogen | Brandverhalten | Chemische Beständigkeit | Dekontaminierbarkeit | Farbechtheit | Formaldehyd Emissionsklasse | Lieferform | RTS Emissionsklasse | Verschleißgruppe/-klasse Bodenbelag | Anteil Recyclingmaterial (%) | Dicke Nutzschicht (mm) | Gesamtdicke Belag (mm) | Gewicht (kg/m²) | Reflexionsgrad (%) | Resteindruck (mm) | Trittschallverbesserungsmaß (dB) | Wärmeleitfähigkeit (W/(m*K)) | Gerflor_Farbcode | Desinfektionsmittelbeständig | Lichtechtheit | Maßstabilität | Nachhaltigkeit | Oberflächenvergütung | REACH-konform | Zertifikate | Frei von Schwermetallen | TVOC (28 Tage) | Antibakterielle Aktivität (E. coli – S. aureus – MRSA) | Antivirale Aktivität (Humanes Coronavirus 229E) | Renovierbar | Lebenslang einpflegefrei | NCS Farbton | Bilder
PREMIUM ZERO COMPACT NEOPOLIS - Bahnen |  | Klasse 34, Klasse 43 | R 10 | beige, dunkelbeige, dunkelgrau, grau, hellbeige, hellgrau | Polyvinylchlorid (PVC) | 2.000,00 | 20.000,00 | max. 2 kV (antistatisch) | kleben | heterogen | Bfl-s1 | chemikalienbeständig gem. Herstellerangabe, haushaltschemikalienbeständig | sehr gut | lichtecht | E1 | Rolle | M1 | Bindemittelgehalt Typ I | 43,00 | 1,02 | 2,00 | 2,58 | 14,90 - 53,80 | 0,02 | 8,00 | 0,25 | 2740, 2741, 2742, 2743, 2744, 2745 | ja | ≥ Stufe 6 | ≤ 0,40 % | hergestellt zu 43 % aus recyceltem Material, 19 % bio-basierten Rohstoffen (aus Sojarückständen) und zu 35 % aus bio-circular Vinyl aus erneuerbaren Quellen wie gebrauchtem Speiseöl | Evercare™ | ja | FloorScore® | ja | < 10 µg/m³ | > 99 % wachstumshemmend | 99,7 % nach 2 h; 99,9 % nach 5 h | Ja | Ja | 4500-N, 7005-Y50R, 2002-B, 4005-Y50R, 2005-Y30R, 7502-B | https://cdn.ais-online.de/m2/45/65245/images/27/48939227px2000x1500.jpg https://cdn.ais-online.de/m2/45/65245/images/98/48939098px2000x1500.jpg https://cdn.ais-online.de/m2/45/65245/images/18/48939218px2000x1500.jpg https://cdn.ais-online.de/m2/45/65245/images/01/48939101px2000x1500.jpg https://cdn.ais-online.de/m2/45/65245/images/56/48939056px2000x1500.jpg https://cdn.ais-online.de/m2/45/65245/images/35/48939035px2000x1500.jpg
PREMIUM ZERO COMPACT NEOPOLIS - BROOKLYN | HD882741 | Klasse 34, Klasse 43 | R 10 | beige, dunkelbeige, dunkelgrau, grau, hellbeige, hellgrau | Polyvinylchlorid (PVC) | 2.000,00 | 20.000,00 | max. 2 kV (antistatisch) | kleben | heterogen | Bfl-s1 | chemikalienbeständig gem. Herstellerangabe, haushaltschemikalienbeständig | sehr gut | lichtecht | E1 | Rolle | M1 | Bindemittelgehalt Typ I | 43,00 | 1,02 | 2,00 | 2,58 | 14,90 - 53,80 | 0,02 | 8,00 | 0,25 | 2740, 2741, 2742, 2743, 2744, 2745 | ja | ≥ Stufe 6 | ≤ 0,40 % | hergestellt zu 43 % aus recyceltem Material, 19 % bio-basierten Rohstoffen (aus Sojarückständen) und zu 35 % aus bio-circular Vinyl aus erneuerbaren Quellen wie gebrauchtem Speiseöl | Evercare™ | ja | FloorScore® | ja | < 10 µg/m³ | > 99 % wachstumshemmend | 99,7 % nach 2 h; 99,9 % nach 5 h | Ja | Ja | 4500-N, 7005-Y50R, 2002-B, 4005-Y50R, 2005-Y30R, 7502-B | https://cdn.ais-online.de/m2/45/65245/images/35/48939035px2000x1500.jpg
PREMIUM ZERO COMPACT NEOPOLIS - CENTRAL PARK | HD882743 | Klasse 34, Klasse 43 | R 10 | beige, dunkelbeige, dunkelgrau, grau, hellbeige, hellgrau | Polyvinylchlorid (PVC) | 2.000,00 | 20.000,00 | max. 2 kV (antistatisch) | kleben | heterogen | Bfl-s1 | chemikalienbeständig gem. Herstellerangabe, haushaltschemikalienbeständig | sehr gut | lichtecht | E1 | Rolle | M1 | Bindemittelgehalt Typ I | 43,00 | 1,02 | 2,00 | 2,58 | 14,90 - 53,80 | 0,02 | 8,00 | 0,25 | 2740, 2741, 2742, 2743, 2744, 2745 | ja | ≥ Stufe 6 | ≤ 0,40 % | hergestellt zu 43 % aus recyceltem Material, 19 % bio-basierten Rohstoffen (aus Sojarückständen) und zu 35 % aus bio-circular Vinyl aus erneuerbaren Quellen wie gebrauchtem Speiseöl | Evercare™ | ja | FloorScore® | ja | < 10 µg/m³ | > 99 % wachstumshemmend | 99,7 % nach 2 h; 99,9 % nach 5 h | Ja | Ja | 4500-N, 7005-Y50R, 2002-B, 4005-Y50R, 2005-Y30R, 7502-B | https://cdn.ais-online.de/m2/45/65245/images/56/48939056px2000x1500.jpg
PREMIUM ZERO COMPACT NEOPOLIS - HARLEM SOFT | HD882740 | Klasse 34, Klasse 43 | R 10 | beige, dunkelbeige, dunkelgrau, grau, hellbeige, hellgrau | Polyvinylchlorid (PVC) | 2.000,00 | 20.000,00 | max. 2 kV (antistatisch) | kleben | heterogen | Bfl-s1 | chemikalienbeständig gem. Herstellerangabe, haushaltschemikalienbeständig | sehr gut | lichtecht | E1 | Rolle | M1 | Bindemittelgehalt Typ I | 43,00 | 1,02 | 2,00 | 2,58 | 14,90 - 53,80 | 0,02 | 8,00 | 0,25 | 2740, 2741, 2742, 2743, 2744, 2745 | ja | ≥ Stufe 6 | ≤ 0,40 % | hergestellt zu 43 % aus recyceltem Material, 19 % bio-basierten Rohstoffen (aus Sojarückständen) und zu 35 % aus bio-circular Vinyl aus erneuerbaren Quellen wie gebrauchtem Speiseöl | Evercare™ | ja | FloorScore® | ja | < 10 µg/m³ | > 99 % wachstumshemmend | 99,7 % nach 2 h; 99,9 % nach 5 h | Ja | Ja | 4500-N, 7005-Y50R, 2002-B, 4005-Y50R, 2005-Y30R, 7502-B | https://cdn.ais-online.de/m2/45/65245/images/27/48939227px2000x1500.jpg
PREMIUM ZERO COMPACT NEOPOLIS - PLAZA | HD882745 | Klasse 34, Klasse 43 | R 10 | beige, dunkelbeige, dunkelgrau, grau, hellbeige, hellgrau | Polyvinylchlorid (PVC) | 2.000,00 | 20.000,00 | max. 2 kV (antistatisch) | kleben | heterogen | Bfl-s1 | chemikalienbeständig gem. Herstellerangabe, haushaltschemikalienbeständig | sehr gut | lichtecht | E1 | Rolle | M1 | Bindemittelgehalt Typ I | 43,00 | 1,02 | 2,00 | 2,58 | 14,90 - 53,80 | 0,02 | 8,00 | 0,25 | 2740, 2741, 2742, 2743, 2744, 2745 | ja | ≥ Stufe 6 | ≤ 0,40 % | hergestellt zu 43 % aus recyceltem Material, 19 % bio-basierten Rohstoffen (aus Sojarückständen) und zu 35 % aus bio-circular Vinyl aus erneuerbaren Quellen wie gebrauchtem Speiseöl | Evercare™ | ja | FloorScore® | ja | < 10 µg/m³ | > 99 % wachstumshemmend | 99,7 % nach 2 h; 99,9 % nach 5 h | Ja | Ja | 4500-N, 7005-Y50R, 2002-B, 4005-Y50R, 2005-Y30R, 7502-B | https://cdn.ais-online.de/m2/45/65245/images/18/48939218px2000x1500.jpg
PREMIUM ZERO COMPACT NEOPOLIS - QUEENS SOFT | HD882744 | Klasse 34, Klasse 43 | R 10 | beige, dunkelbeige, dunkelgrau, grau, hellbeige, hellgrau | Polyvinylchlorid (PVC) | 2.000,00 | 20.000,00 | max. 2 kV (antistatisch) | kleben | heterogen | Bfl-s1 | chemikalienbeständig gem. Herstellerangabe, haushaltschemikalienbeständig | sehr gut | lichtecht | E1 | Rolle | M1 | Bindemittelgehalt Typ I | 43,00 | 1,02 | 2,00 | 2,58 | 14,90 - 53,80 | 0,02 | 8,00 | 0,25 | 2740, 2741, 2742, 2743, 2744, 2745 | ja | ≥ Stufe 6 | ≤ 0,40 % | hergestellt zu 43 % aus recyceltem Material, 19 % bio-basierten Rohstoffen (aus Sojarückständen) und zu 35 % aus bio-circular Vinyl aus erneuerbaren Quellen wie gebrauchtem Speiseöl | Evercare™ | ja | FloorScore® | ja | < 10 µg/m³ | > 99 % wachstumshemmend | 99,7 % nach 2 h; 99,9 % nach 5 h | Ja | Ja | 4500-N, 7005-Y50R, 2002-B, 4005-Y50R, 2005-Y30R, 7502-B | https://cdn.ais-online.de/m2/45/65245/images/01/48939101px2000x1500.jpg
PREMIUM ZERO COMPACT NEOPOLIS - TIMES SQUARE | HD882742 | Klasse 34, Klasse 43 | R 10 | beige, dunkelbeige, dunkelgrau, grau, hellbeige, hellgrau | Polyvinylchlorid (PVC) | 2.000,00 | 20.000,00 | max. 2 kV (antistatisch) | kleben | heterogen | Bfl-s1 | chemikalienbeständig gem. Herstellerangabe, haushaltschemikalienbeständig | sehr gut | lichtecht | E1 | Rolle | M1 | Bindemittelgehalt Typ I | 43,00 | 1,02 | 2,00 | 2,58 | 14,90 - 53,80 | 0,02 | 8,00 | 0,25 | 2740, 2741, 2742, 2743, 2744, 2745 | ja | ≥ Stufe 6 | ≤ 0,40 % | hergestellt zu 43 % aus recyceltem Material, 19 % bio-basierten Rohstoffen (aus Sojarückständen) und zu 35 % aus bio-circular Vinyl aus erneuerbaren Quellen wie gebrauchtem Speiseöl | Evercare™ | ja | FloorScore® | ja | < 10 µg/m³ | > 99 % wachstumshemmend | 99,7 % nach 2 h; 99,9 % nach 5 h | Ja | Ja | 4500-N, 7005-Y50R, 2002-B, 4005-Y50R, 2005-Y30R, 7502-B | https://cdn.ais-online.de/m2/45/65245/images/98/48939098px2000x1500.jpg
powered by Heinze