## Gerflor
Gerflor
Name | HAN | Benutzungsintensität | Bewertungsgruppe Rutschgefahr | Farbton | Werkstoff | Breite (mm) | Länge (mm) | Aufladungsspannung im Begehversuch | Befestigung | Bodenbelag heterogen/homogen | Brandverhalten | Chemische Beständigkeit | Dekontaminierbarkeit | Farbechtheit | Formaldehyd Emissionsklasse | Lieferform | RTS Emissionsklasse | Verschleißgruppe/-klasse Bodenbelag | Anteil Recyclingmaterial (%) | Dicke Nutzschicht (mm) | Gesamtdicke Belag (mm) | Gewicht (kg/m²) | Reflexionsgrad (%) | Resteindruck (mm) | Trittschallverbesserungsmaß (dB) | Wärmeleitfähigkeit (W/(m*K)) | Gerflor_Farbcode | Desinfektionsmittelbeständig | Lichtechtheit | Maßstabilität | Nachhaltigkeit | Oberflächenvergütung | REACH-konform | Zertifikate | Frei von Schwermetallen | TVOC (28 Tage) | Antibakterielle Aktivität (E. coli – S. aureus – MRSA) | Antivirale Aktivität (Humanes Coronavirus 229E) | Renovierbar | Lebenslang einpflegefrei | NCS Farbton | Bilder
PREMIUM ZERO COMPACT OSMOZ - Bahnen |  | Klasse 34, Klasse 43 | R 10 | beige, blau, dunkelbeige, dunkelgrau, grau, grün, hellbeige, hellgrau, rot | Polyvinylchlorid (PVC) | 2.000,00 | 20.000,00 | max. 2 kV (antistatisch) | kleben | heterogen | Bfl-s1 | chemikalienbeständig gem. Herstellerangabe, haushaltschemikalienbeständig | sehr gut | lichtecht | E1 | Rolle | M1 | Bindemittelgehalt Typ I | 43,00 | 1,02 | 2,00 | 2,58 | 9,40 - 61,10 | 0,02 | 8,00 | 0,25 | 3791, 3792, 4349, 4351, 4364, 4365, 4378, 4379, 4380, 4381, 4382, 4383, 4384, 7737 | ja | ≥ Stufe 6 | ≤ 0,40 % | hergestellt zu 43 % aus recyceltem Material, 19 % bio-basierten Rohstoffen (aus Sojarückständen) und zu 35 % aus bio-circular Vinyl aus erneuerbaren Quellen wie gebrauchtem Speiseöl | Evercare™ | ja | FloorScore® | ja | < 10 µg/m³ | > 99 % wachstumshemmend | 99,7 % nach 2 h; 99,9 % nach 5 h | Ja | Ja | 4040-Y90R, 3020-G20Y, 5005-Y50R, 1502-Y, 4030-B, 8000-N, 2002-Y, 3010-Y30R, 3020-Y60R, 3005-Y50R, 5500-N, 2040-Y10R, 3502-B, 1502-B | https://cdn.ais-online.de/m2/45/65245/images/67/48939167px2000x1500.jpg https://cdn.ais-online.de/m2/45/65245/images/65/48939065px2000x1500.jpg https://cdn.ais-online.de/m2/45/65245/images/86/48939086px2000x1500.jpg https://cdn.ais-online.de/m2/45/65245/images/43/48939143px2000x1500.jpg https://cdn.ais-online.de/m2/45/65245/images/30/48939230px2000x1500.jpg https://cdn.ais-online.de/m2/45/65245/images/21/48939221px2000x1500.jpg https://cdn.ais-online.de/m2/45/65245/images/71/48939071px2000x1500.jpg https://cdn.ais-online.de/m2/45/65245/images/19/48939119px2138x1500.jpg https://cdn.ais-online.de/m2/45/65245/images/88/48939188px2000x1500.jpg https://cdn.ais-online.de/m2/45/65245/images/54/48939254px2000x1500.jpg https://cdn.ais-online.de/m2/45/65245/images/55/48939155px2000x1500.jpg https://cdn.ais-online.de/m2/45/65245/images/44/48939044px2000x1500.jpg https://cdn.ais-online.de/m2/45/65245/images/64/48939164px2000x1500.jpg https://cdn.ais-online.de/m2/45/65245/images/28/48939128px2000x1500.jpg
PREMIUM ZERO COMPACT OSMOZ - ALPAGA NEW | HD904365 | Klasse 34, Klasse 43 | R 10 | beige, blau, dunkelbeige, dunkelgrau, grau, grün, hellbeige, hellgrau, rot | Polyvinylchlorid (PVC) | 2.000,00 | 20.000,00 | max. 2 kV (antistatisch) | kleben | heterogen | Bfl-s1 | chemikalienbeständig gem. Herstellerangabe, haushaltschemikalienbeständig | sehr gut | lichtecht | E1 | Rolle | M1 | Bindemittelgehalt Typ I | 43,00 | 1,02 | 2,00 | 2,58 | 9,40 - 61,10 | 0,02 | 8,00 | 0,25 | 3791, 3792, 4349, 4351, 4364, 4365, 4378, 4379, 4380, 4381, 4382, 4383, 4384, 7737 | ja | ≥ Stufe 6 | ≤ 0,40 % | hergestellt zu 43 % aus recyceltem Material, 19 % bio-basierten Rohstoffen (aus Sojarückständen) und zu 35 % aus bio-circular Vinyl aus erneuerbaren Quellen wie gebrauchtem Speiseöl | Evercare™ | ja | FloorScore® | ja | < 10 µg/m³ | > 99 % wachstumshemmend | 99,7 % nach 2 h; 99,9 % nach 5 h | Ja | Ja | 4040-Y90R, 3020-G20Y, 5005-Y50R, 1502-Y, 4030-B, 8000-N, 2002-Y, 3010-Y30R, 3020-Y60R, 3005-Y50R, 5500-N, 2040-Y10R, 3502-B, 1502-B | https://cdn.ais-online.de/m2/45/65245/images/19/48939119px2138x1500.jpg
PREMIUM ZERO COMPACT OSMOZ - ANGORA | HD904349 | Klasse 34, Klasse 43 | R 10 | beige, blau, dunkelbeige, dunkelgrau, grau, grün, hellbeige, hellgrau, rot | Polyvinylchlorid (PVC) | 2.000,00 | 20.000,00 | max. 2 kV (antistatisch) | kleben | heterogen | Bfl-s1 | chemikalienbeständig gem. Herstellerangabe, haushaltschemikalienbeständig | sehr gut | lichtecht | E1 | Rolle | M1 | Bindemittelgehalt Typ I | 43,00 | 1,02 | 2,00 | 2,58 | 9,40 - 61,10 | 0,02 | 8,00 | 0,25 | 3791, 3792, 4349, 4351, 4364, 4365, 4378, 4379, 4380, 4381, 4382, 4383, 4384, 7737 | ja | ≥ Stufe 6 | ≤ 0,40 % | hergestellt zu 43 % aus recyceltem Material, 19 % bio-basierten Rohstoffen (aus Sojarückständen) und zu 35 % aus bio-circular Vinyl aus erneuerbaren Quellen wie gebrauchtem Speiseöl | Evercare™ | ja | FloorScore® | ja | < 10 µg/m³ | > 99 % wachstumshemmend | 99,7 % nach 2 h; 99,9 % nach 5 h | Ja | Ja | 4040-Y90R, 3020-G20Y, 5005-Y50R, 1502-Y, 4030-B, 8000-N, 2002-Y, 3010-Y30R, 3020-Y60R, 3005-Y50R, 5500-N, 2040-Y10R, 3502-B, 1502-B | https://cdn.ais-online.de/m2/45/65245/images/30/48939230px2000x1500.jpg
PREMIUM ZERO COMPACT OSMOZ - AWARA | HD904380 | Klasse 34, Klasse 43 | R 10 | beige, blau, dunkelbeige, dunkelgrau, grau, grün, hellbeige, hellgrau, rot | Polyvinylchlorid (PVC) | 2.000,00 | 20.000,00 | max. 2 kV (antistatisch) | kleben | heterogen | Bfl-s1 | chemikalienbeständig gem. Herstellerangabe, haushaltschemikalienbeständig | sehr gut | lichtecht | E1 | Rolle | M1 | Bindemittelgehalt Typ I | 43,00 | 1,02 | 2,00 | 2,58 | 9,40 - 61,10 | 0,02 | 8,00 | 0,25 | 3791, 3792, 4349, 4351, 4364, 4365, 4378, 4379, 4380, 4381, 4382, 4383, 4384, 7737 | ja | ≥ Stufe 6 | ≤ 0,40 % | hergestellt zu 43 % aus recyceltem Material, 19 % bio-basierten Rohstoffen (aus Sojarückständen) und zu 35 % aus bio-circular Vinyl aus erneuerbaren Quellen wie gebrauchtem Speiseöl | Evercare™ | ja | FloorScore® | ja | < 10 µg/m³ | > 99 % wachstumshemmend | 99,7 % nach 2 h; 99,9 % nach 5 h | Ja | Ja | 4040-Y90R, 3020-G20Y, 5005-Y50R, 1502-Y, 4030-B, 8000-N, 2002-Y, 3010-Y30R, 3020-Y60R, 3005-Y50R, 5500-N, 2040-Y10R, 3502-B, 1502-B | https://cdn.ais-online.de/m2/45/65245/images/21/48939221px2000x1500.jpg
PREMIUM ZERO COMPACT OSMOZ - BARBADINE | HD904384 | Klasse 34, Klasse 43 | R 10 | beige, blau, dunkelbeige, dunkelgrau, grau, grün, hellbeige, hellgrau, rot | Polyvinylchlorid (PVC) | 2.000,00 | 20.000,00 | max. 2 kV (antistatisch) | kleben | heterogen | Bfl-s1 | chemikalienbeständig gem. Herstellerangabe, haushaltschemikalienbeständig | sehr gut | lichtecht | E1 | Rolle | M1 | Bindemittelgehalt Typ I | 43,00 | 1,02 | 2,00 | 2,58 | 9,40 - 61,10 | 0,02 | 8,00 | 0,25 | 3791, 3792, 4349, 4351, 4364, 4365, 4378, 4379, 4380, 4381, 4382, 4383, 4384, 7737 | ja | ≥ Stufe 6 | ≤ 0,40 % | hergestellt zu 43 % aus recyceltem Material, 19 % bio-basierten Rohstoffen (aus Sojarückständen) und zu 35 % aus bio-circular Vinyl aus erneuerbaren Quellen wie gebrauchtem Speiseöl | Evercare™ | ja | FloorScore® | ja | < 10 µg/m³ | > 99 % wachstumshemmend | 99,7 % nach 2 h; 99,9 % nach 5 h | Ja | Ja | 4040-Y90R, 3020-G20Y, 5005-Y50R, 1502-Y, 4030-B, 8000-N, 2002-Y, 3010-Y30R, 3020-Y60R, 3005-Y50R, 5500-N, 2040-Y10R, 3502-B, 1502-B | https://cdn.ais-online.de/m2/45/65245/images/86/48939086px2000x1500.jpg
PREMIUM ZERO COMPACT OSMOZ - CYCLADES | HD904382 | Klasse 34, Klasse 43 | R 10 | beige, blau, dunkelbeige, dunkelgrau, grau, grün, hellbeige, hellgrau, rot | Polyvinylchlorid (PVC) | 2.000,00 | 20.000,00 | max. 2 kV (antistatisch) | kleben | heterogen | Bfl-s1 | chemikalienbeständig gem. Herstellerangabe, haushaltschemikalienbeständig | sehr gut | lichtecht | E1 | Rolle | M1 | Bindemittelgehalt Typ I | 43,00 | 1,02 | 2,00 | 2,58 | 9,40 - 61,10 | 0,02 | 8,00 | 0,25 | 3791, 3792, 4349, 4351, 4364, 4365, 4378, 4379, 4380, 4381, 4382, 4383, 4384, 7737 | ja | ≥ Stufe 6 | ≤ 0,40 % | hergestellt zu 43 % aus recyceltem Material, 19 % bio-basierten Rohstoffen (aus Sojarückständen) und zu 35 % aus bio-circular Vinyl aus erneuerbaren Quellen wie gebrauchtem Speiseöl | Evercare™ | ja | FloorScore® | ja | < 10 µg/m³ | > 99 % wachstumshemmend | 99,7 % nach 2 h; 99,9 % nach 5 h | Ja | Ja | 4040-Y90R, 3020-G20Y, 5005-Y50R, 1502-Y, 4030-B, 8000-N, 2002-Y, 3010-Y30R, 3020-Y60R, 3005-Y50R, 5500-N, 2040-Y10R, 3502-B, 1502-B | https://cdn.ais-online.de/m2/45/65245/images/54/48939254px2000x1500.jpg
PREMIUM ZERO COMPACT OSMOZ - GREIGE | HD904351 | Klasse 34, Klasse 43 | R 10 | beige, blau, dunkelbeige, dunkelgrau, grau, grün, hellbeige, hellgrau, rot | Polyvinylchlorid (PVC) | 2.000,00 | 20.000,00 | max. 2 kV (antistatisch) | kleben | heterogen | Bfl-s1 | chemikalienbeständig gem. Herstellerangabe, haushaltschemikalienbeständig | sehr gut | lichtecht | E1 | Rolle | M1 | Bindemittelgehalt Typ I | 43,00 | 1,02 | 2,00 | 2,58 | 9,40 - 61,10 | 0,02 | 8,00 | 0,25 | 3791, 3792, 4349, 4351, 4364, 4365, 4378, 4379, 4380, 4381, 4382, 4383, 4384, 7737 | ja | ≥ Stufe 6 | ≤ 0,40 % | hergestellt zu 43 % aus recyceltem Material, 19 % bio-basierten Rohstoffen (aus Sojarückständen) und zu 35 % aus bio-circular Vinyl aus erneuerbaren Quellen wie gebrauchtem Speiseöl | Evercare™ | ja | FloorScore® | ja | < 10 µg/m³ | > 99 % wachstumshemmend | 99,7 % nach 2 h; 99,9 % nach 5 h | Ja | Ja | 4040-Y90R, 3020-G20Y, 5005-Y50R, 1502-Y, 4030-B, 8000-N, 2002-Y, 3010-Y30R, 3020-Y60R, 3005-Y50R, 5500-N, 2040-Y10R, 3502-B, 1502-B | https://cdn.ais-online.de/m2/45/65245/images/44/48939044px2000x1500.jpg
PREMIUM ZERO COMPACT OSMOZ - IGLOO | HD904378 | Klasse 34, Klasse 43 | R 10 | beige, blau, dunkelbeige, dunkelgrau, grau, grün, hellbeige, hellgrau, rot | Polyvinylchlorid (PVC) | 2.000,00 | 20.000,00 | max. 2 kV (antistatisch) | kleben | heterogen | Bfl-s1 | chemikalienbeständig gem. Herstellerangabe, haushaltschemikalienbeständig | sehr gut | lichtecht | E1 | Rolle | M1 | Bindemittelgehalt Typ I | 43,00 | 1,02 | 2,00 | 2,58 | 9,40 - 61,10 | 0,02 | 8,00 | 0,25 | 3791, 3792, 4349, 4351, 4364, 4365, 4378, 4379, 4380, 4381, 4382, 4383, 4384, 7737 | ja | ≥ Stufe 6 | ≤ 0,40 % | hergestellt zu 43 % aus recyceltem Material, 19 % bio-basierten Rohstoffen (aus Sojarückständen) und zu 35 % aus bio-circular Vinyl aus erneuerbaren Quellen wie gebrauchtem Speiseöl | Evercare™ | ja | FloorScore® | ja | < 10 µg/m³ | > 99 % wachstumshemmend | 99,7 % nach 2 h; 99,9 % nach 5 h | Ja | Ja | 4040-Y90R, 3020-G20Y, 5005-Y50R, 1502-Y, 4030-B, 8000-N, 2002-Y, 3010-Y30R, 3020-Y60R, 3005-Y50R, 5500-N, 2040-Y10R, 3502-B, 1502-B | https://cdn.ais-online.de/m2/45/65245/images/28/48939128px2000x1500.jpg
PREMIUM ZERO COMPACT OSMOZ - IVORY NEW | HD904364 | Klasse 34, Klasse 43 | R 10 | beige, blau, dunkelbeige, dunkelgrau, grau, grün, hellbeige, hellgrau, rot | Polyvinylchlorid (PVC) | 2.000,00 | 20.000,00 | max. 2 kV (antistatisch) | kleben | heterogen | Bfl-s1 | chemikalienbeständig gem. Herstellerangabe, haushaltschemikalienbeständig | sehr gut | lichtecht | E1 | Rolle | M1 | Bindemittelgehalt Typ I | 43,00 | 1,02 | 2,00 | 2,58 | 9,40 - 61,10 | 0,02 | 8,00 | 0,25 | 3791, 3792, 4349, 4351, 4364, 4365, 4378, 4379, 4380, 4381, 4382, 4383, 4384, 7737 | ja | ≥ Stufe 6 | ≤ 0,40 % | hergestellt zu 43 % aus recyceltem Material, 19 % bio-basierten Rohstoffen (aus Sojarückständen) und zu 35 % aus bio-circular Vinyl aus erneuerbaren Quellen wie gebrauchtem Speiseöl | Evercare™ | ja | FloorScore® | ja | < 10 µg/m³ | > 99 % wachstumshemmend | 99,7 % nach 2 h; 99,9 % nach 5 h | Ja | Ja | 4040-Y90R, 3020-G20Y, 5005-Y50R, 1502-Y, 4030-B, 8000-N, 2002-Y, 3010-Y30R, 3020-Y60R, 3005-Y50R, 5500-N, 2040-Y10R, 3502-B, 1502-B | https://cdn.ais-online.de/m2/45/65245/images/55/48939155px2000x1500.jpg
PREMIUM ZERO COMPACT OSMOZ - JASMIN | HD904383 | Klasse 34, Klasse 43 | R 10 | beige, blau, dunkelbeige, dunkelgrau, grau, grün, hellbeige, hellgrau, rot | Polyvinylchlorid (PVC) | 2.000,00 | 20.000,00 | max. 2 kV (antistatisch) | kleben | heterogen | Bfl-s1 | chemikalienbeständig gem. Herstellerangabe, haushaltschemikalienbeständig | sehr gut | lichtecht | E1 | Rolle | M1 | Bindemittelgehalt Typ I | 43,00 | 1,02 | 2,00 | 2,58 | 9,40 - 61,10 | 0,02 | 8,00 | 0,25 | 3791, 3792, 4349, 4351, 4364, 4365, 4378, 4379, 4380, 4381, 4382, 4383, 4384, 7737 | ja | ≥ Stufe 6 | ≤ 0,40 % | hergestellt zu 43 % aus recyceltem Material, 19 % bio-basierten Rohstoffen (aus Sojarückständen) und zu 35 % aus bio-circular Vinyl aus erneuerbaren Quellen wie gebrauchtem Speiseöl | Evercare™ | ja | FloorScore® | ja | < 10 µg/m³ | > 99 % wachstumshemmend | 99,7 % nach 2 h; 99,9 % nach 5 h | Ja | Ja | 4040-Y90R, 3020-G20Y, 5005-Y50R, 1502-Y, 4030-B, 8000-N, 2002-Y, 3010-Y30R, 3020-Y60R, 3005-Y50R, 5500-N, 2040-Y10R, 3502-B, 1502-B | https://cdn.ais-online.de/m2/45/65245/images/64/48939164px2000x1500.jpg
PREMIUM ZERO COMPACT OSMOZ - KOUDOU | HD904379 | Klasse 34, Klasse 43 | R 10 | beige, blau, dunkelbeige, dunkelgrau, grau, grün, hellbeige, hellgrau, rot | Polyvinylchlorid (PVC) | 2.000,00 | 20.000,00 | max. 2 kV (antistatisch) | kleben | heterogen | Bfl-s1 | chemikalienbeständig gem. Herstellerangabe, haushaltschemikalienbeständig | sehr gut | lichtecht | E1 | Rolle | M1 | Bindemittelgehalt Typ I | 43,00 | 1,02 | 2,00 | 2,58 | 9,40 - 61,10 | 0,02 | 8,00 | 0,25 | 3791, 3792, 4349, 4351, 4364, 4365, 4378, 4379, 4380, 4381, 4382, 4383, 4384, 7737 | ja | ≥ Stufe 6 | ≤ 0,40 % | hergestellt zu 43 % aus recyceltem Material, 19 % bio-basierten Rohstoffen (aus Sojarückständen) und zu 35 % aus bio-circular Vinyl aus erneuerbaren Quellen wie gebrauchtem Speiseöl | Evercare™ | ja | FloorScore® | ja | < 10 µg/m³ | > 99 % wachstumshemmend | 99,7 % nach 2 h; 99,9 % nach 5 h | Ja | Ja | 4040-Y90R, 3020-G20Y, 5005-Y50R, 1502-Y, 4030-B, 8000-N, 2002-Y, 3010-Y30R, 3020-Y60R, 3005-Y50R, 5500-N, 2040-Y10R, 3502-B, 1502-B | https://cdn.ais-online.de/m2/45/65245/images/71/48939071px2000x1500.jpg
PREMIUM ZERO COMPACT OSMOZ - PEPPER GREY | HD907737 | Klasse 34, Klasse 43 | R 10 | beige, blau, dunkelbeige, dunkelgrau, grau, grün, hellbeige, hellgrau, rot | Polyvinylchlorid (PVC) | 2.000,00 | 20.000,00 | max. 2 kV (antistatisch) | kleben | heterogen | Bfl-s1 | chemikalienbeständig gem. Herstellerangabe, haushaltschemikalienbeständig | sehr gut | lichtecht | E1 | Rolle | M1 | Bindemittelgehalt Typ I | 43,00 | 1,02 | 2,00 | 2,58 | 9,40 - 61,10 | 0,02 | 8,00 | 0,25 | 3791, 3792, 4349, 4351, 4364, 4365, 4378, 4379, 4380, 4381, 4382, 4383, 4384, 7737 | ja | ≥ Stufe 6 | ≤ 0,40 % | hergestellt zu 43 % aus recyceltem Material, 19 % bio-basierten Rohstoffen (aus Sojarückständen) und zu 35 % aus bio-circular Vinyl aus erneuerbaren Quellen wie gebrauchtem Speiseöl | Evercare™ | ja | FloorScore® | ja | < 10 µg/m³ | > 99 % wachstumshemmend | 99,7 % nach 2 h; 99,9 % nach 5 h | Ja | Ja | 4040-Y90R, 3020-G20Y, 5005-Y50R, 1502-Y, 4030-B, 8000-N, 2002-Y, 3010-Y30R, 3020-Y60R, 3005-Y50R, 5500-N, 2040-Y10R, 3502-B, 1502-B | https://cdn.ais-online.de/m2/45/65245/images/88/48939188px2000x1500.jpg
PREMIUM ZERO COMPACT OSMOZ - ROZELLE | HD904381 | Klasse 34, Klasse 43 | R 10 | beige, blau, dunkelbeige, dunkelgrau, grau, grün, hellbeige, hellgrau, rot | Polyvinylchlorid (PVC) | 2.000,00 | 20.000,00 | max. 2 kV (antistatisch) | kleben | heterogen | Bfl-s1 | chemikalienbeständig gem. Herstellerangabe, haushaltschemikalienbeständig | sehr gut | lichtecht | E1 | Rolle | M1 | Bindemittelgehalt Typ I | 43,00 | 1,02 | 2,00 | 2,58 | 9,40 - 61,10 | 0,02 | 8,00 | 0,25 | 3791, 3792, 4349, 4351, 4364, 4365, 4378, 4379, 4380, 4381, 4382, 4383, 4384, 7737 | ja | ≥ Stufe 6 | ≤ 0,40 % | hergestellt zu 43 % aus recyceltem Material, 19 % bio-basierten Rohstoffen (aus Sojarückständen) und zu 35 % aus bio-circular Vinyl aus erneuerbaren Quellen wie gebrauchtem Speiseöl | Evercare™ | ja | FloorScore® | ja | < 10 µg/m³ | > 99 % wachstumshemmend | 99,7 % nach 2 h; 99,9 % nach 5 h | Ja | Ja | 4040-Y90R, 3020-G20Y, 5005-Y50R, 1502-Y, 4030-B, 8000-N, 2002-Y, 3010-Y30R, 3020-Y60R, 3005-Y50R, 5500-N, 2040-Y10R, 3502-B, 1502-B | https://cdn.ais-online.de/m2/45/65245/images/67/48939167px2000x1500.jpg
PREMIUM ZERO COMPACT OSMOZ - SLATE GREY | HD903791 | Klasse 34, Klasse 43 | R 10 | beige, blau, dunkelbeige, dunkelgrau, grau, grün, hellbeige, hellgrau, rot | Polyvinylchlorid (PVC) | 2.000,00 | 20.000,00 | max. 2 kV (antistatisch) | kleben | heterogen | Bfl-s1 | chemikalienbeständig gem. Herstellerangabe, haushaltschemikalienbeständig | sehr gut | lichtecht | E1 | Rolle | M1 | Bindemittelgehalt Typ I | 43,00 | 1,02 | 2,00 | 2,58 | 9,40 - 61,10 | 0,02 | 8,00 | 0,25 | 3791, 3792, 4349, 4351, 4364, 4365, 4378, 4379, 4380, 4381, 4382, 4383, 4384, 7737 | ja | ≥ Stufe 6 | ≤ 0,40 % | hergestellt zu 43 % aus recyceltem Material, 19 % bio-basierten Rohstoffen (aus Sojarückständen) und zu 35 % aus bio-circular Vinyl aus erneuerbaren Quellen wie gebrauchtem Speiseöl | Evercare™ | ja | FloorScore® | ja | < 10 µg/m³ | > 99 % wachstumshemmend | 99,7 % nach 2 h; 99,9 % nach 5 h | Ja | Ja | 4040-Y90R, 3020-G20Y, 5005-Y50R, 1502-Y, 4030-B, 8000-N, 2002-Y, 3010-Y30R, 3020-Y60R, 3005-Y50R, 5500-N, 2040-Y10R, 3502-B, 1502-B | https://cdn.ais-online.de/m2/45/65245/images/43/48939143px2000x1500.jpg
PREMIUM ZERO COMPACT OSMOZ - STORM GREY | HD903792 | Klasse 34, Klasse 43 | R 10 | beige, blau, dunkelbeige, dunkelgrau, grau, grün, hellbeige, hellgrau, rot | Polyvinylchlorid (PVC) | 2.000,00 | 20.000,00 | max. 2 kV (antistatisch) | kleben | heterogen | Bfl-s1 | chemikalienbeständig gem. Herstellerangabe, haushaltschemikalienbeständig | sehr gut | lichtecht | E1 | Rolle | M1 | Bindemittelgehalt Typ I | 43,00 | 1,02 | 2,00 | 2,58 | 9,40 - 61,10 | 0,02 | 8,00 | 0,25 | 3791, 3792, 4349, 4351, 4364, 4365, 4378, 4379, 4380, 4381, 4382, 4383, 4384, 7737 | ja | ≥ Stufe 6 | ≤ 0,40 % | hergestellt zu 43 % aus recyceltem Material, 19 % bio-basierten Rohstoffen (aus Sojarückständen) und zu 35 % aus bio-circular Vinyl aus erneuerbaren Quellen wie gebrauchtem Speiseöl | Evercare™ | ja | FloorScore® | ja | < 10 µg/m³ | > 99 % wachstumshemmend | 99,7 % nach 2 h; 99,9 % nach 5 h | Ja | Ja | 4040-Y90R, 3020-G20Y, 5005-Y50R, 1502-Y, 4030-B, 8000-N, 2002-Y, 3010-Y30R, 3020-Y60R, 3005-Y50R, 5500-N, 2040-Y10R, 3502-B, 1502-B | https://cdn.ais-online.de/m2/45/65245/images/65/48939065px2000x1500.jpg
powered by Heinze