## Gerflor
Gerflor
Name | HAN | Benutzungsintensität | Bewertungsgruppe Rutschgefahr | Farbton | Werkstoff | Breite (mm) | Länge (mm) | Aufladungsspannung im Begehversuch | Befestigung | Bodenbelag heterogen/homogen | Brandverhalten | Chemische Beständigkeit | Dekontaminierbarkeit | Farbechtheit | Formaldehyd Emissionsklasse | Lieferform | RTS Emissionsklasse | Verschleißgruppe/-klasse Bodenbelag | Anteil Recyclingmaterial (%) | Dicke Nutzschicht (mm) | Gesamtdicke Belag (mm) | Gewicht (kg/m²) | Reflexionsgrad (%) | Resteindruck (mm) | Trittschallverbesserungsmaß (dB) | Wärmeleitfähigkeit (W/(m*K)) | Gerflor_Farbcode | Desinfektionsmittelbeständig | Lichtechtheit | Maßstabilität | Nachhaltigkeit | Oberflächenvergütung | REACH-konform | Zertifikate | Frei von Schwermetallen | TVOC (28 Tage) | Antibakterielle Aktivität (E. coli – S. aureus – MRSA) | Antivirale Aktivität (Humanes Coronavirus 229E) | Renovierbar | Lebenslang einpflegefrei | NCS Farbton | Bilder
PREMIUM ZERO COMPACT POESY - Bahnen |  | Klasse 34, Klasse 43 | R 10 | beige, blau, braun, dunkelbeige, dunkelgrau, grau, grün, rot | Polyvinylchlorid (PVC) | 2.000,00 | 20.000,00 | max. 2 kV (antistatisch) | kleben | heterogen | Bfl-s1 | chemikalienbeständig gem. Herstellerangabe, haushaltschemikalienbeständig | sehr gut | lichtecht | E1 | Rolle | M1 | Bindemittelgehalt Typ I | 43,00 | 1,02 | 2,00 | 2,58 | 15,00 - 50,00 | 0,02 | 8,00 | 0,25 | 2151, 2152, 2501, 2747, 2748, 2749, 2750, 2751, 2752, 8621, 8626, 8627 | ja | ≥ Stufe 6 | ≤ 0,40 % | hergestellt zu 43 % aus recyceltem Material, 19 % bio-basierten Rohstoffen (aus Sojarückständen) und zu 35 % aus bio-circular Vinyl aus erneuerbaren Quellen wie gebrauchtem Speiseöl | Evercare™ | ja | FloorScore® | ja | < 10 µg/m³ | > 99 % wachstumshemmend | 99,7 % nach 2 h; 99,9 % nach 5 h | Ja | Ja | 2502-B, 4005-Y50R, 6005-Y20R, 3030-Y50R, 1515-B50G, 4500-N, 2005-Y50R, 6502-B, 5020-B, 6010-B90G, 3020-Y80R, 3030-B10G | https://cdn.ais-online.de/m2/45/65245/images/91/48939191px2000x1500.jpg https://cdn.ais-online.de/m2/45/65245/images/26/48939026px2000x1500.jpg https://cdn.ais-online.de/m2/45/65245/images/17/48939017px2000x1500.jpg https://cdn.ais-online.de/m2/45/65245/images/37/48939137px2000x1500.jpg https://cdn.ais-online.de/m2/45/65245/images/77/48939077px2000x1500.jpg https://cdn.ais-online.de/m2/45/65245/images/62/48939062px2000x1500.jpg https://cdn.ais-online.de/m2/45/65245/images/83/48939083px2000x1500.jpg https://cdn.ais-online.de/m2/45/65245/images/52/48939152px2000x1500.jpg https://cdn.ais-online.de/m2/45/65245/images/49/48939149px2000x1500.jpg https://cdn.ais-online.de/m2/45/65245/images/41/48939041px2000x1500.jpg https://cdn.ais-online.de/m2/45/65245/images/06/48939206px2000x1500.jpg https://cdn.ais-online.de/m2/45/65245/images/10/48939110px2000x1500.jpg
PREMIUM ZERO COMPACT POESY - ALLEGORIE | HD918627 | Klasse 34, Klasse 43 | R 10 | beige, blau, braun, dunkelbeige, dunkelgrau, grau, grün, rot | Polyvinylchlorid (PVC) | 2.000,00 | 20.000,00 | max. 2 kV (antistatisch) | kleben | heterogen | Bfl-s1 | chemikalienbeständig gem. Herstellerangabe, haushaltschemikalienbeständig | sehr gut | lichtecht | E1 | Rolle | M1 | Bindemittelgehalt Typ I | 43,00 | 1,02 | 2,00 | 2,58 | 15,00 - 50,00 | 0,02 | 8,00 | 0,25 | 2151, 2152, 2501, 2747, 2748, 2749, 2750, 2751, 2752, 8621, 8626, 8627 | ja | ≥ Stufe 6 | ≤ 0,40 % | hergestellt zu 43 % aus recyceltem Material, 19 % bio-basierten Rohstoffen (aus Sojarückständen) und zu 35 % aus bio-circular Vinyl aus erneuerbaren Quellen wie gebrauchtem Speiseöl | Evercare™ | ja | FloorScore® | ja | < 10 µg/m³ | > 99 % wachstumshemmend | 99,7 % nach 2 h; 99,9 % nach 5 h | Ja | Ja | 2502-B, 4005-Y50R, 6005-Y20R, 3030-Y50R, 1515-B50G, 4500-N, 2005-Y50R, 6502-B, 5020-B, 6010-B90G, 3020-Y80R, 3030-B10G | https://cdn.ais-online.de/m2/45/65245/images/10/48939110px2000x1500.jpg
PREMIUM ZERO COMPACT POESY - BALLADE | HD912747 | Klasse 34, Klasse 43 | R 10 | beige, blau, braun, dunkelbeige, dunkelgrau, grau, grün, rot | Polyvinylchlorid (PVC) | 2.000,00 | 20.000,00 | max. 2 kV (antistatisch) | kleben | heterogen | Bfl-s1 | chemikalienbeständig gem. Herstellerangabe, haushaltschemikalienbeständig | sehr gut | lichtecht | E1 | Rolle | M1 | Bindemittelgehalt Typ I | 43,00 | 1,02 | 2,00 | 2,58 | 15,00 - 50,00 | 0,02 | 8,00 | 0,25 | 2151, 2152, 2501, 2747, 2748, 2749, 2750, 2751, 2752, 8621, 8626, 8627 | ja | ≥ Stufe 6 | ≤ 0,40 % | hergestellt zu 43 % aus recyceltem Material, 19 % bio-basierten Rohstoffen (aus Sojarückständen) und zu 35 % aus bio-circular Vinyl aus erneuerbaren Quellen wie gebrauchtem Speiseöl | Evercare™ | ja | FloorScore® | ja | < 10 µg/m³ | > 99 % wachstumshemmend | 99,7 % nach 2 h; 99,9 % nach 5 h | Ja | Ja | 2502-B, 4005-Y50R, 6005-Y20R, 3030-Y50R, 1515-B50G, 4500-N, 2005-Y50R, 6502-B, 5020-B, 6010-B90G, 3020-Y80R, 3030-B10G | https://cdn.ais-online.de/m2/45/65245/images/62/48939062px2000x1500.jpg
PREMIUM ZERO COMPACT POESY - ELLIPSE | HD912750 | Klasse 34, Klasse 43 | R 10 | beige, blau, braun, dunkelbeige, dunkelgrau, grau, grün, rot | Polyvinylchlorid (PVC) | 2.000,00 | 20.000,00 | max. 2 kV (antistatisch) | kleben | heterogen | Bfl-s1 | chemikalienbeständig gem. Herstellerangabe, haushaltschemikalienbeständig | sehr gut | lichtecht | E1 | Rolle | M1 | Bindemittelgehalt Typ I | 43,00 | 1,02 | 2,00 | 2,58 | 15,00 - 50,00 | 0,02 | 8,00 | 0,25 | 2151, 2152, 2501, 2747, 2748, 2749, 2750, 2751, 2752, 8621, 8626, 8627 | ja | ≥ Stufe 6 | ≤ 0,40 % | hergestellt zu 43 % aus recyceltem Material, 19 % bio-basierten Rohstoffen (aus Sojarückständen) und zu 35 % aus bio-circular Vinyl aus erneuerbaren Quellen wie gebrauchtem Speiseöl | Evercare™ | ja | FloorScore® | ja | < 10 µg/m³ | > 99 % wachstumshemmend | 99,7 % nach 2 h; 99,9 % nach 5 h | Ja | Ja | 2502-B, 4005-Y50R, 6005-Y20R, 3030-Y50R, 1515-B50G, 4500-N, 2005-Y50R, 6502-B, 5020-B, 6010-B90G, 3020-Y80R, 3030-B10G | https://cdn.ais-online.de/m2/45/65245/images/91/48939191px2000x1500.jpg
PREMIUM ZERO COMPACT POESY - LITOTE | HD912752 | Klasse 34, Klasse 43 | R 10 | beige, blau, braun, dunkelbeige, dunkelgrau, grau, grün, rot | Polyvinylchlorid (PVC) | 2.000,00 | 20.000,00 | max. 2 kV (antistatisch) | kleben | heterogen | Bfl-s1 | chemikalienbeständig gem. Herstellerangabe, haushaltschemikalienbeständig | sehr gut | lichtecht | E1 | Rolle | M1 | Bindemittelgehalt Typ I | 43,00 | 1,02 | 2,00 | 2,58 | 15,00 - 50,00 | 0,02 | 8,00 | 0,25 | 2151, 2152, 2501, 2747, 2748, 2749, 2750, 2751, 2752, 8621, 8626, 8627 | ja | ≥ Stufe 6 | ≤ 0,40 % | hergestellt zu 43 % aus recyceltem Material, 19 % bio-basierten Rohstoffen (aus Sojarückständen) und zu 35 % aus bio-circular Vinyl aus erneuerbaren Quellen wie gebrauchtem Speiseöl | Evercare™ | ja | FloorScore® | ja | < 10 µg/m³ | > 99 % wachstumshemmend | 99,7 % nach 2 h; 99,9 % nach 5 h | Ja | Ja | 2502-B, 4005-Y50R, 6005-Y20R, 3030-Y50R, 1515-B50G, 4500-N, 2005-Y50R, 6502-B, 5020-B, 6010-B90G, 3020-Y80R, 3030-B10G | https://cdn.ais-online.de/m2/45/65245/images/77/48939077px2000x1500.jpg
PREMIUM ZERO COMPACT POESY - LYRIQUE | HD912749 | Klasse 34, Klasse 43 | R 10 | beige, blau, braun, dunkelbeige, dunkelgrau, grau, grün, rot | Polyvinylchlorid (PVC) | 2.000,00 | 20.000,00 | max. 2 kV (antistatisch) | kleben | heterogen | Bfl-s1 | chemikalienbeständig gem. Herstellerangabe, haushaltschemikalienbeständig | sehr gut | lichtecht | E1 | Rolle | M1 | Bindemittelgehalt Typ I | 43,00 | 1,02 | 2,00 | 2,58 | 15,00 - 50,00 | 0,02 | 8,00 | 0,25 | 2151, 2152, 2501, 2747, 2748, 2749, 2750, 2751, 2752, 8621, 8626, 8627 | ja | ≥ Stufe 6 | ≤ 0,40 % | hergestellt zu 43 % aus recyceltem Material, 19 % bio-basierten Rohstoffen (aus Sojarückständen) und zu 35 % aus bio-circular Vinyl aus erneuerbaren Quellen wie gebrauchtem Speiseöl | Evercare™ | ja | FloorScore® | ja | < 10 µg/m³ | > 99 % wachstumshemmend | 99,7 % nach 2 h; 99,9 % nach 5 h | Ja | Ja | 2502-B, 4005-Y50R, 6005-Y20R, 3030-Y50R, 1515-B50G, 4500-N, 2005-Y50R, 6502-B, 5020-B, 6010-B90G, 3020-Y80R, 3030-B10G | https://cdn.ais-online.de/m2/45/65245/images/41/48939041px2000x1500.jpg
PREMIUM ZERO COMPACT POESY - OCTAVE | HD912152 | Klasse 34, Klasse 43 | R 10 | beige, blau, braun, dunkelbeige, dunkelgrau, grau, grün, rot | Polyvinylchlorid (PVC) | 2.000,00 | 20.000,00 | max. 2 kV (antistatisch) | kleben | heterogen | Bfl-s1 | chemikalienbeständig gem. Herstellerangabe, haushaltschemikalienbeständig | sehr gut | lichtecht | E1 | Rolle | M1 | Bindemittelgehalt Typ I | 43,00 | 1,02 | 2,00 | 2,58 | 15,00 - 50,00 | 0,02 | 8,00 | 0,25 | 2151, 2152, 2501, 2747, 2748, 2749, 2750, 2751, 2752, 8621, 8626, 8627 | ja | ≥ Stufe 6 | ≤ 0,40 % | hergestellt zu 43 % aus recyceltem Material, 19 % bio-basierten Rohstoffen (aus Sojarückständen) und zu 35 % aus bio-circular Vinyl aus erneuerbaren Quellen wie gebrauchtem Speiseöl | Evercare™ | ja | FloorScore® | ja | < 10 µg/m³ | > 99 % wachstumshemmend | 99,7 % nach 2 h; 99,9 % nach 5 h | Ja | Ja | 2502-B, 4005-Y50R, 6005-Y20R, 3030-Y50R, 1515-B50G, 4500-N, 2005-Y50R, 6502-B, 5020-B, 6010-B90G, 3020-Y80R, 3030-B10G | https://cdn.ais-online.de/m2/45/65245/images/26/48939026px2000x1500.jpg
PREMIUM ZERO COMPACT POESY - ODE | HD918621 | Klasse 34, Klasse 43 | R 10 | beige, blau, braun, dunkelbeige, dunkelgrau, grau, grün, rot | Polyvinylchlorid (PVC) | 2.000,00 | 20.000,00 | max. 2 kV (antistatisch) | kleben | heterogen | Bfl-s1 | chemikalienbeständig gem. Herstellerangabe, haushaltschemikalienbeständig | sehr gut | lichtecht | E1 | Rolle | M1 | Bindemittelgehalt Typ I | 43,00 | 1,02 | 2,00 | 2,58 | 15,00 - 50,00 | 0,02 | 8,00 | 0,25 | 2151, 2152, 2501, 2747, 2748, 2749, 2750, 2751, 2752, 8621, 8626, 8627 | ja | ≥ Stufe 6 | ≤ 0,40 % | hergestellt zu 43 % aus recyceltem Material, 19 % bio-basierten Rohstoffen (aus Sojarückständen) und zu 35 % aus bio-circular Vinyl aus erneuerbaren Quellen wie gebrauchtem Speiseöl | Evercare™ | ja | FloorScore® | ja | < 10 µg/m³ | > 99 % wachstumshemmend | 99,7 % nach 2 h; 99,9 % nach 5 h | Ja | Ja | 2502-B, 4005-Y50R, 6005-Y20R, 3030-Y50R, 1515-B50G, 4500-N, 2005-Y50R, 6502-B, 5020-B, 6010-B90G, 3020-Y80R, 3030-B10G | https://cdn.ais-online.de/m2/45/65245/images/52/48939152px2000x1500.jpg
PREMIUM ZERO COMPACT POESY - REFRAIN | HD912748 | Klasse 34, Klasse 43 | R 10 | beige, blau, braun, dunkelbeige, dunkelgrau, grau, grün, rot | Polyvinylchlorid (PVC) | 2.000,00 | 20.000,00 | max. 2 kV (antistatisch) | kleben | heterogen | Bfl-s1 | chemikalienbeständig gem. Herstellerangabe, haushaltschemikalienbeständig | sehr gut | lichtecht | E1 | Rolle | M1 | Bindemittelgehalt Typ I | 43,00 | 1,02 | 2,00 | 2,58 | 15,00 - 50,00 | 0,02 | 8,00 | 0,25 | 2151, 2152, 2501, 2747, 2748, 2749, 2750, 2751, 2752, 8621, 8626, 8627 | ja | ≥ Stufe 6 | ≤ 0,40 % | hergestellt zu 43 % aus recyceltem Material, 19 % bio-basierten Rohstoffen (aus Sojarückständen) und zu 35 % aus bio-circular Vinyl aus erneuerbaren Quellen wie gebrauchtem Speiseöl | Evercare™ | ja | FloorScore® | ja | < 10 µg/m³ | > 99 % wachstumshemmend | 99,7 % nach 2 h; 99,9 % nach 5 h | Ja | Ja | 2502-B, 4005-Y50R, 6005-Y20R, 3030-Y50R, 1515-B50G, 4500-N, 2005-Y50R, 6502-B, 5020-B, 6010-B90G, 3020-Y80R, 3030-B10G | https://cdn.ais-online.de/m2/45/65245/images/06/48939206px2000x1500.jpg
PREMIUM ZERO COMPACT POESY - RHAPSODY | HD912501 | Klasse 34, Klasse 43 | R 10 | beige, blau, braun, dunkelbeige, dunkelgrau, grau, grün, rot | Polyvinylchlorid (PVC) | 2.000,00 | 20.000,00 | max. 2 kV (antistatisch) | kleben | heterogen | Bfl-s1 | chemikalienbeständig gem. Herstellerangabe, haushaltschemikalienbeständig | sehr gut | lichtecht | E1 | Rolle | M1 | Bindemittelgehalt Typ I | 43,00 | 1,02 | 2,00 | 2,58 | 15,00 - 50,00 | 0,02 | 8,00 | 0,25 | 2151, 2152, 2501, 2747, 2748, 2749, 2750, 2751, 2752, 8621, 8626, 8627 | ja | ≥ Stufe 6 | ≤ 0,40 % | hergestellt zu 43 % aus recyceltem Material, 19 % bio-basierten Rohstoffen (aus Sojarückständen) und zu 35 % aus bio-circular Vinyl aus erneuerbaren Quellen wie gebrauchtem Speiseöl | Evercare™ | ja | FloorScore® | ja | < 10 µg/m³ | > 99 % wachstumshemmend | 99,7 % nach 2 h; 99,9 % nach 5 h | Ja | Ja | 2502-B, 4005-Y50R, 6005-Y20R, 3030-Y50R, 1515-B50G, 4500-N, 2005-Y50R, 6502-B, 5020-B, 6010-B90G, 3020-Y80R, 3030-B10G | https://cdn.ais-online.de/m2/45/65245/images/17/48939017px2000x1500.jpg
PREMIUM ZERO COMPACT POESY - RIME | HD918626 | Klasse 34, Klasse 43 | R 10 | beige, blau, braun, dunkelbeige, dunkelgrau, grau, grün, rot | Polyvinylchlorid (PVC) | 2.000,00 | 20.000,00 | max. 2 kV (antistatisch) | kleben | heterogen | Bfl-s1 | chemikalienbeständig gem. Herstellerangabe, haushaltschemikalienbeständig | sehr gut | lichtecht | E1 | Rolle | M1 | Bindemittelgehalt Typ I | 43,00 | 1,02 | 2,00 | 2,58 | 15,00 - 50,00 | 0,02 | 8,00 | 0,25 | 2151, 2152, 2501, 2747, 2748, 2749, 2750, 2751, 2752, 8621, 8626, 8627 | ja | ≥ Stufe 6 | ≤ 0,40 % | hergestellt zu 43 % aus recyceltem Material, 19 % bio-basierten Rohstoffen (aus Sojarückständen) und zu 35 % aus bio-circular Vinyl aus erneuerbaren Quellen wie gebrauchtem Speiseöl | Evercare™ | ja | FloorScore® | ja | < 10 µg/m³ | > 99 % wachstumshemmend | 99,7 % nach 2 h; 99,9 % nach 5 h | Ja | Ja | 2502-B, 4005-Y50R, 6005-Y20R, 3030-Y50R, 1515-B50G, 4500-N, 2005-Y50R, 6502-B, 5020-B, 6010-B90G, 3020-Y80R, 3030-B10G | https://cdn.ais-online.de/m2/45/65245/images/37/48939137px2000x1500.jpg
PREMIUM ZERO COMPACT POESY - SLAM | HD912751 | Klasse 34, Klasse 43 | R 10 | beige, blau, braun, dunkelbeige, dunkelgrau, grau, grün, rot | Polyvinylchlorid (PVC) | 2.000,00 | 20.000,00 | max. 2 kV (antistatisch) | kleben | heterogen | Bfl-s1 | chemikalienbeständig gem. Herstellerangabe, haushaltschemikalienbeständig | sehr gut | lichtecht | E1 | Rolle | M1 | Bindemittelgehalt Typ I | 43,00 | 1,02 | 2,00 | 2,58 | 15,00 - 50,00 | 0,02 | 8,00 | 0,25 | 2151, 2152, 2501, 2747, 2748, 2749, 2750, 2751, 2752, 8621, 8626, 8627 | ja | ≥ Stufe 6 | ≤ 0,40 % | hergestellt zu 43 % aus recyceltem Material, 19 % bio-basierten Rohstoffen (aus Sojarückständen) und zu 35 % aus bio-circular Vinyl aus erneuerbaren Quellen wie gebrauchtem Speiseöl | Evercare™ | ja | FloorScore® | ja | < 10 µg/m³ | > 99 % wachstumshemmend | 99,7 % nach 2 h; 99,9 % nach 5 h | Ja | Ja | 2502-B, 4005-Y50R, 6005-Y20R, 3030-Y50R, 1515-B50G, 4500-N, 2005-Y50R, 6502-B, 5020-B, 6010-B90G, 3020-Y80R, 3030-B10G | https://cdn.ais-online.de/m2/45/65245/images/83/48939083px2000x1500.jpg
PREMIUM ZERO COMPACT POESY - SONATE | HD912151 | Klasse 34, Klasse 43 | R 10 | beige, blau, braun, dunkelbeige, dunkelgrau, grau, grün, rot | Polyvinylchlorid (PVC) | 2.000,00 | 20.000,00 | max. 2 kV (antistatisch) | kleben | heterogen | Bfl-s1 | chemikalienbeständig gem. Herstellerangabe, haushaltschemikalienbeständig | sehr gut | lichtecht | E1 | Rolle | M1 | Bindemittelgehalt Typ I | 43,00 | 1,02 | 2,00 | 2,58 | 15,00 - 50,00 | 0,02 | 8,00 | 0,25 | 2151, 2152, 2501, 2747, 2748, 2749, 2750, 2751, 2752, 8621, 8626, 8627 | ja | ≥ Stufe 6 | ≤ 0,40 % | hergestellt zu 43 % aus recyceltem Material, 19 % bio-basierten Rohstoffen (aus Sojarückständen) und zu 35 % aus bio-circular Vinyl aus erneuerbaren Quellen wie gebrauchtem Speiseöl | Evercare™ | ja | FloorScore® | ja | < 10 µg/m³ | > 99 % wachstumshemmend | 99,7 % nach 2 h; 99,9 % nach 5 h | Ja | Ja | 2502-B, 4005-Y50R, 6005-Y20R, 3030-Y50R, 1515-B50G, 4500-N, 2005-Y50R, 6502-B, 5020-B, 6010-B90G, 3020-Y80R, 3030-B10G | https://cdn.ais-online.de/m2/45/65245/images/49/48939149px2000x1500.jpg
powered by Heinze