## Gerflor
Gerflor
Name | GTIN | HAN | Benutzungsintensität | Bewertungsgruppe Rutschgefahr | Dekor | Farbton | Oberfläche | Werkstoff | Breite (mm) | Länge (mm) | Aufladungsspannung im Begehversuch | Befestigung | Bodenbelag heterogen/homogen | Brandverhalten | Chemische Beständigkeit | Farbechtheit | Formaldehyd Emissionsklasse | Lieferform | Verschleißgruppe/-klasse Bodenbelag | Anteil Recyclingmaterial (%) | Gesamtdicke Belag (mm) | Gewicht (kg/m²) | Reflexionsgrad (%) | Resteindruck (mm) | Shorehärte | Wärmeleitfähigkeit (W/(m*K)) | Gerflor_Farbcode | Desinfektionsmittelbeständig | Lichtechtheit | Maßstabilität | Nachhaltigkeit | REACH-konform | Frei von Schwermetallen | TVOC (28 Tage) | NCS Farbton | Bilder
R-TILE 9MM 503X503 - Fliesen |  |  | Klasse 34, Klasse 43 | R 10 | uni | blau, dunkelbeige, dunkelgrau, gelb, grau, grün, rot, schwarz, weiß | strukturiert | Polyvinylchlorid (PVC) | 503,00 | 503,00 | max. 2 kV (antistatisch) | lose verlegen | homogen | Bfl-s1 | chemikalienbeständig gem. Herstellerangabe, haushaltschemikalienbeständig | lichtecht | E1 | Fliesen | Bindemittelgehalt Typ I | 80,00 | 9,00 | 12,80 | 4,70 - 81,20 | 0,10 | 40,00 | 0,25 | 1002, 1018, 3016, 3020, 5005, 6005, 7015, 7045, 9003, 9004 | ja | ≥ Stufe 6 | ≤ 0,15 % | vollständig recycelbar, hergestellt mit 80 % Recyclinganteil | ja | ja | < 100 µg/m³ | 7020-B90G, 4502-B, 3060-Y90R, 7005-R80B, 0570-Y, 1085-Y90R, 3560-R90B, 5010-Y10R, 0502-Y, 9000-N | https://cdn.ais-online.de/m2/45/65245/images/65/49037165px2000x1335.webp https://cdn.ais-online.de/m2/45/65245/images/59/49037159px2000x1335.webp https://cdn.ais-online.de/m2/45/65245/images/68/49037168px2000x1335.webp https://cdn.ais-online.de/m2/45/65245/images/74/49037174px2000x1335.webp https://cdn.ais-online.de/m2/45/65245/images/56/49037156px2000x1335.webp https://cdn.ais-online.de/m2/45/65245/images/77/49037177px2000x1335.webp https://cdn.ais-online.de/m2/45/65245/images/71/49037171px2000x1335.webp https://cdn.ais-online.de/m2/45/65245/images/80/49037180px2000x1335.webp https://cdn.ais-online.de/m2/45/65245/images/62/49037162px2000x1335.webp https://cdn.ais-online.de/m2/45/65245/images/83/49037183px2000x1335.webp
R-TILE 9MM 503X503 - BEIGE | 3475710638725 | 39561002 | Klasse 34, Klasse 43 | R 10 | uni | blau, dunkelbeige, dunkelgrau, gelb, grau, grün, rot, schwarz, weiß | strukturiert | Polyvinylchlorid (PVC) | 503,00 | 503,00 | max. 2 kV (antistatisch) | lose verlegen | homogen | Bfl-s1 | chemikalienbeständig gem. Herstellerangabe, haushaltschemikalienbeständig | lichtecht | E1 | Fliesen | Bindemittelgehalt Typ I | 80,00 | 9,00 | 12,80 | 4,70 - 81,20 | 0,10 | 40,00 | 0,25 | 1002, 1018, 3016, 3020, 5005, 6005, 7015, 7045, 9003, 9004 | ja | ≥ Stufe 6 | ≤ 0,15 % | vollständig recycelbar, hergestellt mit 80 % Recyclinganteil | ja | ja | < 100 µg/m³ | 7020-B90G, 4502-B, 3060-Y90R, 7005-R80B, 0570-Y, 1085-Y90R, 3560-R90B, 5010-Y10R, 0502-Y, 9000-N | https://cdn.ais-online.de/m2/45/65245/images/68/49037168px2000x1335.webp
R-TILE 9MM 503X503 - BLACK | 3475710638787 | 39659004 | Klasse 34, Klasse 43 | R 10 | uni | blau, dunkelbeige, dunkelgrau, gelb, grau, grün, rot, schwarz, weiß | strukturiert | Polyvinylchlorid (PVC) | 503,00 | 503,00 | max. 2 kV (antistatisch) | lose verlegen | homogen | Bfl-s1 | chemikalienbeständig gem. Herstellerangabe, haushaltschemikalienbeständig | lichtecht | E1 | Fliesen | Bindemittelgehalt Typ I | 80,00 | 9,00 | 12,80 | 4,70 - 81,20 | 0,10 | 40,00 | 0,25 | 1002, 1018, 3016, 3020, 5005, 6005, 7015, 7045, 9003, 9004 | ja | ≥ Stufe 6 | ≤ 0,15 % | vollständig recycelbar, hergestellt mit 80 % Recyclinganteil | ja | ja | < 100 µg/m³ | 7020-B90G, 4502-B, 3060-Y90R, 7005-R80B, 0570-Y, 1085-Y90R, 3560-R90B, 5010-Y10R, 0502-Y, 9000-N | https://cdn.ais-online.de/m2/45/65245/images/83/49037183px2000x1335.webp
R-TILE 9MM 503X503 - BLUE | 3475710638732 | 39565005 | Klasse 34, Klasse 43 | R 10 | uni | blau, dunkelbeige, dunkelgrau, gelb, grau, grün, rot, schwarz, weiß | strukturiert | Polyvinylchlorid (PVC) | 503,00 | 503,00 | max. 2 kV (antistatisch) | lose verlegen | homogen | Bfl-s1 | chemikalienbeständig gem. Herstellerangabe, haushaltschemikalienbeständig | lichtecht | E1 | Fliesen | Bindemittelgehalt Typ I | 80,00 | 9,00 | 12,80 | 4,70 - 81,20 | 0,10 | 40,00 | 0,25 | 1002, 1018, 3016, 3020, 5005, 6005, 7015, 7045, 9003, 9004 | ja | ≥ Stufe 6 | ≤ 0,15 % | vollständig recycelbar, hergestellt mit 80 % Recyclinganteil | ja | ja | < 100 µg/m³ | 7020-B90G, 4502-B, 3060-Y90R, 7005-R80B, 0570-Y, 1085-Y90R, 3560-R90B, 5010-Y10R, 0502-Y, 9000-N | https://cdn.ais-online.de/m2/45/65245/images/74/49037174px2000x1335.webp
R-TILE 9MM 503X503 - DARK GREY | 3475710638794 | 39657015 | Klasse 34, Klasse 43 | R 10 | uni | blau, dunkelbeige, dunkelgrau, gelb, grau, grün, rot, schwarz, weiß | strukturiert | Polyvinylchlorid (PVC) | 503,00 | 503,00 | max. 2 kV (antistatisch) | lose verlegen | homogen | Bfl-s1 | chemikalienbeständig gem. Herstellerangabe, haushaltschemikalienbeständig | lichtecht | E1 | Fliesen | Bindemittelgehalt Typ I | 80,00 | 9,00 | 12,80 | 4,70 - 81,20 | 0,10 | 40,00 | 0,25 | 1002, 1018, 3016, 3020, 5005, 6005, 7015, 7045, 9003, 9004 | ja | ≥ Stufe 6 | ≤ 0,15 % | vollständig recycelbar, hergestellt mit 80 % Recyclinganteil | ja | ja | < 100 µg/m³ | 7020-B90G, 4502-B, 3060-Y90R, 7005-R80B, 0570-Y, 1085-Y90R, 3560-R90B, 5010-Y10R, 0502-Y, 9000-N | https://cdn.ais-online.de/m2/45/65245/images/71/49037171px2000x1335.webp
R-TILE 9MM 503X503 - GREEN | 3475710638619 | 39566005 | Klasse 34, Klasse 43 | R 10 | uni | blau, dunkelbeige, dunkelgrau, gelb, grau, grün, rot, schwarz, weiß | strukturiert | Polyvinylchlorid (PVC) | 503,00 | 503,00 | max. 2 kV (antistatisch) | lose verlegen | homogen | Bfl-s1 | chemikalienbeständig gem. Herstellerangabe, haushaltschemikalienbeständig | lichtecht | E1 | Fliesen | Bindemittelgehalt Typ I | 80,00 | 9,00 | 12,80 | 4,70 - 81,20 | 0,10 | 40,00 | 0,25 | 1002, 1018, 3016, 3020, 5005, 6005, 7015, 7045, 9003, 9004 | ja | ≥ Stufe 6 | ≤ 0,15 % | vollständig recycelbar, hergestellt mit 80 % Recyclinganteil | ja | ja | < 100 µg/m³ | 7020-B90G, 4502-B, 3060-Y90R, 7005-R80B, 0570-Y, 1085-Y90R, 3560-R90B, 5010-Y10R, 0502-Y, 9000-N | https://cdn.ais-online.de/m2/45/65245/images/65/49037165px2000x1335.webp
R-TILE 9MM 503X503 - LIGHT GREY | 3475710638800 | 39657045 | Klasse 34, Klasse 43 | R 10 | uni | blau, dunkelbeige, dunkelgrau, gelb, grau, grün, rot, schwarz, weiß | strukturiert | Polyvinylchlorid (PVC) | 503,00 | 503,00 | max. 2 kV (antistatisch) | lose verlegen | homogen | Bfl-s1 | chemikalienbeständig gem. Herstellerangabe, haushaltschemikalienbeständig | lichtecht | E1 | Fliesen | Bindemittelgehalt Typ I | 80,00 | 9,00 | 12,80 | 4,70 - 81,20 | 0,10 | 40,00 | 0,25 | 1002, 1018, 3016, 3020, 5005, 6005, 7015, 7045, 9003, 9004 | ja | ≥ Stufe 6 | ≤ 0,15 % | vollständig recycelbar, hergestellt mit 80 % Recyclinganteil | ja | ja | < 100 µg/m³ | 7020-B90G, 4502-B, 3060-Y90R, 7005-R80B, 0570-Y, 1085-Y90R, 3560-R90B, 5010-Y10R, 0502-Y, 9000-N | https://cdn.ais-online.de/m2/45/65245/images/62/49037162px2000x1335.webp
R-TILE 9MM 503X503 - MAROON | 3475710638701 | 39563016 | Klasse 34, Klasse 43 | R 10 | uni | blau, dunkelbeige, dunkelgrau, gelb, grau, grün, rot, schwarz, weiß | strukturiert | Polyvinylchlorid (PVC) | 503,00 | 503,00 | max. 2 kV (antistatisch) | lose verlegen | homogen | Bfl-s1 | chemikalienbeständig gem. Herstellerangabe, haushaltschemikalienbeständig | lichtecht | E1 | Fliesen | Bindemittelgehalt Typ I | 80,00 | 9,00 | 12,80 | 4,70 - 81,20 | 0,10 | 40,00 | 0,25 | 1002, 1018, 3016, 3020, 5005, 6005, 7015, 7045, 9003, 9004 | ja | ≥ Stufe 6 | ≤ 0,15 % | vollständig recycelbar, hergestellt mit 80 % Recyclinganteil | ja | ja | < 100 µg/m³ | 7020-B90G, 4502-B, 3060-Y90R, 7005-R80B, 0570-Y, 1085-Y90R, 3560-R90B, 5010-Y10R, 0502-Y, 9000-N | https://cdn.ais-online.de/m2/45/65245/images/80/49037180px2000x1335.webp
R-TILE 9MM 503X503 - RED | 3475710638695 | 39563020 | Klasse 34, Klasse 43 | R 10 | uni | blau, dunkelbeige, dunkelgrau, gelb, grau, grün, rot, schwarz, weiß | strukturiert | Polyvinylchlorid (PVC) | 503,00 | 503,00 | max. 2 kV (antistatisch) | lose verlegen | homogen | Bfl-s1 | chemikalienbeständig gem. Herstellerangabe, haushaltschemikalienbeständig | lichtecht | E1 | Fliesen | Bindemittelgehalt Typ I | 80,00 | 9,00 | 12,80 | 4,70 - 81,20 | 0,10 | 40,00 | 0,25 | 1002, 1018, 3016, 3020, 5005, 6005, 7015, 7045, 9003, 9004 | ja | ≥ Stufe 6 | ≤ 0,15 % | vollständig recycelbar, hergestellt mit 80 % Recyclinganteil | ja | ja | < 100 µg/m³ | 7020-B90G, 4502-B, 3060-Y90R, 7005-R80B, 0570-Y, 1085-Y90R, 3560-R90B, 5010-Y10R, 0502-Y, 9000-N | https://cdn.ais-online.de/m2/45/65245/images/56/49037156px2000x1335.webp
R-TILE 9MM 503X503 - WHITE | 3475710638749 | 39569003 | Klasse 34, Klasse 43 | R 10 | uni | blau, dunkelbeige, dunkelgrau, gelb, grau, grün, rot, schwarz, weiß | strukturiert | Polyvinylchlorid (PVC) | 503,00 | 503,00 | max. 2 kV (antistatisch) | lose verlegen | homogen | Bfl-s1 | chemikalienbeständig gem. Herstellerangabe, haushaltschemikalienbeständig | lichtecht | E1 | Fliesen | Bindemittelgehalt Typ I | 80,00 | 9,00 | 12,80 | 4,70 - 81,20 | 0,10 | 40,00 | 0,25 | 1002, 1018, 3016, 3020, 5005, 6005, 7015, 7045, 9003, 9004 | ja | ≥ Stufe 6 | ≤ 0,15 % | vollständig recycelbar, hergestellt mit 80 % Recyclinganteil | ja | ja | < 100 µg/m³ | 7020-B90G, 4502-B, 3060-Y90R, 7005-R80B, 0570-Y, 1085-Y90R, 3560-R90B, 5010-Y10R, 0502-Y, 9000-N | https://cdn.ais-online.de/m2/45/65245/images/59/49037159px2000x1335.webp
R-TILE 9MM 503X503 - YELLOW | 3475710638718 | 39561018 | Klasse 34, Klasse 43 | R 10 | uni | blau, dunkelbeige, dunkelgrau, gelb, grau, grün, rot, schwarz, weiß | strukturiert | Polyvinylchlorid (PVC) | 503,00 | 503,00 | max. 2 kV (antistatisch) | lose verlegen | homogen | Bfl-s1 | chemikalienbeständig gem. Herstellerangabe, haushaltschemikalienbeständig | lichtecht | E1 | Fliesen | Bindemittelgehalt Typ I | 80,00 | 9,00 | 12,80 | 4,70 - 81,20 | 0,10 | 40,00 | 0,25 | 1002, 1018, 3016, 3020, 5005, 6005, 7015, 7045, 9003, 9004 | ja | ≥ Stufe 6 | ≤ 0,15 % | vollständig recycelbar, hergestellt mit 80 % Recyclinganteil | ja | ja | < 100 µg/m³ | 7020-B90G, 4502-B, 3060-Y90R, 7005-R80B, 0570-Y, 1085-Y90R, 3560-R90B, 5010-Y10R, 0502-Y, 9000-N | https://cdn.ais-online.de/m2/45/65245/images/77/49037177px2000x1335.webp
powered by Heinze