## Gerflor
Gerflor
Name | GTIN | HAN | Benutzungsintensität | Bewertungsgruppe Rutschgefahr | Dekor | Farbton | Oberfläche | Werkstoff | Breite (mm) | Länge (mm) | Aufladungsspannung im Begehversuch | Befestigung | Bodenbelag heterogen/homogen | Brandverhalten | Chemische Beständigkeit | Farbechtheit | Formaldehyd Emissionsklasse | Lieferform | Verschleißgruppe/-klasse Bodenbelag | Anteil Recyclingmaterial (%) | Gesamtdicke Belag (mm) | Gewicht (kg/m²) | Reflexionsgrad (%) | Resteindruck (mm) | Shorehärte | Wärmeleitfähigkeit (W/(m*K)) | Gerflor_Farbcode | Desinfektionsmittelbeständig | Lichtechtheit | Maßstabilität | Nachhaltigkeit | REACH-konform | Frei von Schwermetallen | TVOC (28 Tage) | NCS Farbton | Bilder
R-TILE 9MM 503X503 - LIGHT GREY | 3475710638800 | 39657045 | Klasse 34, Klasse 43 | R 10 | uni | grau | strukturiert | Polyvinylchlorid (PVC) | 503,00 | 503,00 | max. 2 kV (antistatisch) | lose verlegen | homogen | Bfl-s1 | chemikalienbeständig gem. Herstellerangabe, haushaltschemikalienbeständig | lichtecht | E1 | Fliesen | Bindemittelgehalt Typ I | 80,00 | 9,00 | 12,80 | 23,10 | 0,10 | 40,00 | 0,25 | 7045 | ja | ≥ Stufe 6 | ≤ 0,15 % | vollständig recycelbar, hergestellt mit 80 % Recyclinganteil | ja | ja | < 100 µg/m³ | 4502-B | https://cdn.ais-online.de/m2/45/65245/images/62/49037162px2000x1335.webp
powered by Heinze