## Gerflor
Gerflor
Name | GTIN | HAN | Benutzungsintensität | Farbton | Werkstoff | Breite (mm) | Länge (mm) | Aufladungsspannung im Begehversuch | Befestigung | Brandverhalten | Chemische Beständigkeit | Formaldehyd Emissionsklasse | Lieferform | Rückenausrüstung | Verschleißgruppe/-klasse Bodenbelag | Gesamtdicke Belag (mm) | Gewicht (kg/m²) | Reflexionsgrad (%) | Resteindruck (mm) | Wärmeleitfähigkeit (W/(m*K)) | Gerflor_Farbcode | Desinfektionsmittelbeständig | Oberflächenvergütung | Antibakterielle Aktivität (E. coli – S. aureus – MRSA) | Verschleißverhalten | Druckfestigkeit (mm) | Reibungsfestigkeit (mg) | Schaumträger | SA - Shock Absorption (Kraftabbau) EN 14904 | Schlag-und Stoβfestigkeit (N/m) | Bilder
RECREATION 45 BOIS 20.5 ML - AMERICAN OAK | 3475710399077 | HM456058 | Klasse 34, Klasse 42 | braun | Polyvinylchlorid (PVC) | 1.500,00 | 20.500,00 | max. 2 kV (antistatisch) | kleben, schweißen | Cfl-s1 | chemikalienbeständig gem. Herstellerangabe, haushaltschemikalienbeständig | E1 | Rolle | Schaumausrüstung | T | 4,50 | 2,65 | 29,80 | 0,20 | 0,25 | 6058 | ja | PUR Protect | > 99 % wachstumshemmend | ≤ 2,0 mm³ | ≤ 0.5 | ≤ 350 | 100 % Vinyl | Kategorie P1: 25 % Kraftabbau | ≥ 8 | https://cdn.ais-online.de/m2/45/65245/images/27/43143927px606x850.jpg
powered by Heinze