## Gerflor
Gerflor
Name | GTIN | HAN | Benutzungsintensität | Bewertungsgruppe Rutschgefahr | Farbton | Feucht- / Nassraum | Oberfläche | Werkstoff | Breite (mm) | Länge (mm) | Aufladungsspannung im Begehversuch | Befestigung | Beständigkeit Belag | Brandverhalten | Chemische Beständigkeit | Farbechtheit | Formaldehyd Emissionsklasse | Kantenausführung | Lieferform | Verschleißgruppe/-klasse Bodenbelag | Dicke Nutzschicht (mm) | Gesamtdicke Belag (mm) | Gewicht (kg/m²) | Reflexionsgrad (%) | Resteindruck (mm) | Trittschallverbesserungsmaß (dB) | Wärmeleitfähigkeit (W/(m*K)) | Gerflor_Farbcode | Lichtechtheit | Maßstabilität | Nachhaltigkeit | Oberflächenvergütung | REACH-konform | TVOC (28 Tage) | Bilder
RIGID 30 LOCK 178X1219 - CRUNCHY | 3475710440380 | 36260979 | Klasse 23, Klasse 31 | R 10 | dunkelbraun | geeignet für Feuchtraum | matt, strukturiert | Vinyl | 178,00 | 1.219,00 | max. 2 kV (antistatisch) | Interlocking, lose verlegen | gegen UV-Licht größer Stufe 6 | Bfl-s1 | chemikalienbeständig gem. Herstellerangabe | lichtecht | E1 | gefast | Planken | Bindemittelgehalt Typ I | 0,30 | 4,00 | 7,89 | 14,80 | 0,10 | 4,00 | 0,25 | 0979 | ≥ Stufe 6 | ≤ 0,08 % | vollständig recycelbar, hergestellt mit mindestens 55 % Recyclinganteil | PUR+ MATT | ja | < 100 µg/m³ | https://cdn.ais-online.de/m2/45/65245/images/22/43143822px1414x2000.jpg
powered by Heinze