## Gerflor
Gerflor
Name | Benutzungsintensität | Bewertungsgruppe Rutschgefahr | Farbton | Feucht- / Nassraum | Oberfläche | Werkstoff | Aufladungsspannung im Begehversuch | Befestigung | Bodenbelag heterogen/homogen | Brandverhalten | Chemische Beständigkeit | Farbechtheit | Formaldehyd Emissionsklasse | Verschleißgruppe/-klasse Bodenbelag | Gesamtdicke Belag (mm) | Gewicht (kg/m²) | Resteindruck (mm) | Wärmeleitfähigkeit (W/(m*K)) | Lichtechtheit | Maßstabilität | Nachhaltigkeit | Oberflächenvergütung | Zertifikate | Frei von Schwermetallen | Brandverhalten | weitere Eigenschaften | Verschleißverhalten | Entwicklung von Mikroorganismen auf dem Boden | Bilder
TARADOUCHE ELEGANCE SD | Klasse 34, Klasse 43 | A, B, R 9 | nach Hersteller-Farbkarte | geeignet für Feuchtraum | genoppt | Polyvinylchlorid (PVC) | max. 2 kV (antistatisch) | schweißen | homogen | Bfl-s1 | chemikalienbeständig gem. Herstellerangabe | lichtecht | E1 | Bindemittelgehalt Typ I | 2,40 | 3,10 | 0,10 | 0,25 | ≥ Stufe 6 | ≤ 0,40 % | teilweise hergestellt aus hauseigenem Recyclat | SparClean® | FloorScore® | ja | Bfl s1 verklebt auf Holz und A1fl wo A2fl Substraten | die Oberfläche lässt sich problemlos reinigen und bietet ein Höchstmaß an Hygiene | ≤ 4.0 mm³ | fungistatisch und bakteriostatisch | https://cdn.ais-online.de/m2/45/65245/images/99/43143799px1200x500.jpg
powered by Heinze