## Gerflor
Gerflor
Name | GTIN | HAN | Dekor | Farbton | Werkstoff | Breite (mm) | Länge (mm) | Befestigung | Brandverhalten | Chemische Beständigkeit | Formaldehyd Emissionsklasse | Lieferform | Rückenausrüstung | Anteil Recyclingmaterial (%) | Gesamtdicke Belag (mm) | Gewicht (kg/m²) | Reflexionsgrad (%) | Trittschallverbesserungsmaß (dB) | Gerflor_Farbcode | Nachhaltigkeit | Oberflächenvergütung | REACH-konform | Zertifikate | Frei von Schwermetallen | TVOC (28 Tage) | Antivirale Aktivität (Humanes Coronavirus 229E) | Ballrückprall | Druckfestigkeit (mm) | Reibungsfestigkeit (mg) | Schaumträger | Schlag-und Stoβfestigkeit (N/m) | Vertikale Standardverformung (mm) | Reibung EN 14904 | Nutzschicht | Desinfektionsmittelbeständig | Antibakterielle Aktivität (E. coli – S. aureus – MRSA) | Bilder
TARAFLEX® BADMINTON |  |  | uni | grün | Vinyl | 1.500,00 | 20.500,00 - 26.500,00 | kleben | Cfl-s1 | chemikalienbeständig gem. Herstellerangabe, haushaltschemikalienbeständig | E1 | Rolle | Schaumausrüstung | 27,00 - 34,00 | 4,50 - 7,50 | 2,60 - 4,70 | 16,60 | 17,00 - 20,00 | 6570 | vollständig recycelbar, hergestellt mit einem Anteil an Recyclingmaterial von bis zu 27 %, vollständig recycelbar, hergestellt mit einem Anteil an Recyclingmaterial von bis zu 34 % | PUR Protect®, Protecsol® mit Dreifachwirkung | ja | FloorScore® | ja | < 100 µg/m³ | 99,7 % nach 2 h | ≥ 90 % | ≤ 0.5 | ≤ 350 | CXP™, CXP™HD | ≥ 8 | ≤ 2 | 80-110 - konform | 100 % Vinyl, D-Max™ | ja | > 99 % wachstumshemmend | https://cdn.ais-online.de/m2/45/65245/images/45/49056445px1024x768.jpg https://cdn.ais-online.de/m2/45/65245/images/39/49056439px350x350.jpg
TARAFLEX® BADMINTON PERMANENTE 4.5 - MINT GREEN |  | HM436570 | uni | grün | Vinyl | 1.500,00 | 20.500,00 - 26.500,00 | kleben | Cfl-s1 | chemikalienbeständig gem. Herstellerangabe, haushaltschemikalienbeständig | E1 | Rolle | Schaumausrüstung | 27,00 - 34,00 | 4,50 - 7,50 | 2,60 - 4,70 | 16,60 | 17,00 - 20,00 | 6570 | vollständig recycelbar, hergestellt mit einem Anteil an Recyclingmaterial von bis zu 27 %, vollständig recycelbar, hergestellt mit einem Anteil an Recyclingmaterial von bis zu 34 % | PUR Protect®, Protecsol® mit Dreifachwirkung | ja | FloorScore® | ja | < 100 µg/m³ | 99,7 % nach 2 h | ≥ 90 % | ≤ 0.5 | ≤ 350 | CXP™, CXP™HD | ≥ 8 | ≤ 2 | 80-110 - konform | 100 % Vinyl, D-Max™ | ja | > 99 % wachstumshemmend | https://cdn.ais-online.de/m2/45/65245/images/45/49056445px1024x768.jpg
TARAFLEX® BADMINTON PERMANENTE 7.5 - MINT GREEN | 3475710639890 | HP906570 | uni | grün | Vinyl | 1.500,00 | 20.500,00 - 26.500,00 | kleben | Cfl-s1 | chemikalienbeständig gem. Herstellerangabe, haushaltschemikalienbeständig | E1 | Rolle | Schaumausrüstung | 27,00 - 34,00 | 4,50 - 7,50 | 2,60 - 4,70 | 16,60 | 17,00 - 20,00 | 6570 | vollständig recycelbar, hergestellt mit einem Anteil an Recyclingmaterial von bis zu 27 %, vollständig recycelbar, hergestellt mit einem Anteil an Recyclingmaterial von bis zu 34 % | PUR Protect®, Protecsol® mit Dreifachwirkung | ja | FloorScore® | ja | < 100 µg/m³ | 99,7 % nach 2 h | ≥ 90 % | ≤ 0.5 | ≤ 350 | CXP™, CXP™HD | ≥ 8 | ≤ 2 | 80-110 - konform | 100 % Vinyl, D-Max™ | ja | > 99 % wachstumshemmend | https://cdn.ais-online.de/m2/45/65245/images/39/49056439px350x350.jpg
powered by Heinze