## Gerflor
Gerflor
Name | GTIN | HAN | Benutzungsintensität | Bewertungsgruppe Rutschgefahr | Farbton | Werkstoff | Breite (mm) | Länge (mm) | Aufladungsspannung im Begehversuch | Befestigung | Bodenbelag heterogen/homogen | Brandverhalten | Formaldehyd Emissionsklasse | Lieferform | Anteil Recyclingmaterial (%) | Gesamtdicke Belag (mm) | Gewicht (kg/m²) | Reflexionsgrad (%) | Wärmeleitfähigkeit (W/(m*K)) | Gerflor_Farbcode | Nachhaltigkeit | Zertifikate | NCS Farbton | Druckfestigkeit (mm) | Reibungsfestigkeit (mg) | Bilder
TARAFLEX® BATECO - Bahnen | 3475710213533 | H3756801 | Klasse 34, Klasse 43 | R 10 | schwarz | Vinyl | 1.500,00 | 30.000,00 | max. 2 kV (antistatisch) | lose verlegen | homogen | Bfl-s1 | E1 | Rolle | 100,00 | 1,50 | 2,05 | 5,00 | 0,25 | 6801 | vollständig recycelbar, hergestellt aus 100 % recycelten Produktionsreststoffen | FloorScore® | 8502-B | ≤ 0.5 | ≤ 300 | https://cdn.ais-online.de/m2/45/65245/images/42/49056442px1772x1772.jpg
powered by Heinze