## Gerflor
Gerflor
Name | GTIN | Benutzungsintensität | Farbton | Werkstoff | Breite (mm) | Länge (mm) | Aufladungsspannung im Begehversuch | Befestigung | Brandverhalten | Chemische Beständigkeit | Formaldehyd Emissionsklasse | Lieferform | Verschleißgruppe/-klasse Bodenbelag | Gesamtdicke Belag (mm) | Gewicht (kg/m²) | Reflexionsgrad (%) | Resteindruck (mm) | Trittschallverbesserungsmaß (dB) | Wärmeleitfähigkeit (W/(m*K)) | Gerflor_Farbcode | Desinfektionsmittelbeständig | Oberflächenvergütung | Antibakterielle Aktivität (E. coli – S. aureus – MRSA) | Verschleißverhalten | Druckfestigkeit (mm) | Reibungsfestigkeit (mg) | Schaumträger | SA - Shock Absorption (Kraftabbau) EN 14904 | Schlag-und Stoβfestigkeit (N/m) | Energie-Rückgabe m/s | IPI - Impact Protection Index (Aufprallschutz-Index) | Bilder
TARAFLEX® EVOLUTION - TEAL | 3475710303876 | Klasse 34, Klasse 42 | blau | Polyvinylchlorid (PVC) | 1.500,00 | 20.500,00 | max. 2 kV (antistatisch) | kleben, schweißen | Cfl-s1 | chemikalienbeständig gem. Herstellerangabe, haushaltschemikalienbeständig | E1 | Rolle | T | 7,50 | 4,75 | 19,20 | 0,20 | 18,00 | 0,25 | 6431 | ja | Protecsol® mit Dreifachwirkung | > 99 % wachstumshemmend | ≤ 2,0 mm³ | ≤ 0.5 | ≤ 350 | CXP™HD Schaumträger von doppelter Dichte | Kategorie P1: 25 bis 35 % Kraftabbau | ≥ 8 | ≥ 0.31 | IPI = 73% | https://cdn.ais-online.de/m2/45/65245/images/21/43143921px425x425.jpg https://cdn.ais-online.de/m2/45/65245/images/00/45297300px591x591.jpg https://cdn.ais-online.de/m2/45/65245/images/06/43143406px385x193.jpg
powered by Heinze