## Gerflor
Gerflor
Name | GTIN | HAN | Benutzungsintensität | Farbton | Werkstoff | Breite (mm) | Länge (mm) | Aufladungsspannung im Begehversuch | Befestigung | Bodenbelag heterogen/homogen | Brandverhalten | Chemische Beständigkeit | Lieferform | Gesamtdicke Belag (mm) | Gewicht (kg/m²) | Reflexionsgrad (%) | Trittschallverbesserungsmaß (dB) | Wärmeleitfähigkeit (W/(m*K)) | Gerflor_Farbcode | Desinfektionsmittelbeständig | Nachhaltigkeit | Oberflächenvergütung | REACH-konform | Zertifikate | Frei von Schwermetallen | Antibakterielle Aktivität (E. coli – S. aureus – MRSA) | Ballrückprall | Druckfestigkeit (mm) | Reibungsfestigkeit (mg) | Schaumträger | SA - Shock Absorption (Kraftabbau) EN 14904 | Schlag-und Stoβfestigkeit (N/m) | Vertikale Standardverformung (mm) | Bilder
TARAFLEX PERFORMANCE UNI 20.50 ML - Bahnen |  |  | Klasse 34, Klasse 42 | beige, blau, dunkelgrau, grau, grün, orange, rot, schwarz | Vinyl | 1.500,00 | 20.500,00 | max. 2 kV (antistatisch) | kleben, schweißen | heterogen | Cfl-s1 | chemikalienbeständig gem. Herstellerangabe, haushaltschemikalienbeständig | Rolle | 9,00 | 5,25 | 3,10 - 41,50 | 20,00 | 0,25 | 2404, 3764, 6146, 6180, 6211, 6347, 6430, 6431, 6445, 6557, 6570, 6758, 6830, 6873 | Ja | hergestellt mit mindestens 30 % Recyclinganteil | Protecsol® mit Dreifachwirkung | Ja | FloorScore® | Ja | > 99 % wachstumshemmend | ≥ 90 % | ≤ 0.5 | ≤ 350 | CXP™HD Schaumträger von doppelter Dichte | Kategorie P2: 35 bis 45 % Kraftabbau | ≥ 8 | ≤ 3 | https://cdn.ais-online.de/m2/45/65245/images/43/45297343px591x591.jpg https://cdn.ais-online.de/m2/45/65245/images/88/45297288px591x591.jpg https://cdn.ais-online.de/m2/45/65245/images/45/45297245px591x591.jpg https://cdn.ais-online.de/m2/45/65245/images/90/45297290px591x591.jpg https://cdn.ais-online.de/m2/45/65245/images/50/45297350px591x591.jpg https://cdn.ais-online.de/m2/45/65245/images/68/45297268px591x591.jpg https://cdn.ais-online.de/m2/45/65245/images/29/45297329px591x591.jpg https://cdn.ais-online.de/m2/45/65245/images/02/45297302px591x591.jpg https://cdn.ais-online.de/m2/45/65245/images/22/45297322px591x591.jpg https://cdn.ais-online.de/m2/45/65245/images/00/45297300px591x591.jpg https://cdn.ais-online.de/m2/45/65245/images/41/45297341px591x591.jpg https://cdn.ais-online.de/m2/45/65245/images/35/45297335px591x591.jpg https://cdn.ais-online.de/m2/45/65245/images/62/45297262px591x591.jpg
TARAFLEX PERFORMANCE UNI 20.50 ML - ANTHRACITE | 3475710401329 | H9646873 | Klasse 34, Klasse 42 | beige, blau, dunkelgrau, grau, grün, orange, rot, schwarz | Vinyl | 1.500,00 | 20.500,00 | max. 2 kV (antistatisch) | kleben, schweißen | heterogen | Cfl-s1 | chemikalienbeständig gem. Herstellerangabe, haushaltschemikalienbeständig | Rolle | 9,00 | 5,25 | 3,10 - 41,50 | 20,00 | 0,25 | 2404, 3764, 6146, 6180, 6211, 6347, 6430, 6431, 6445, 6557, 6570, 6758, 6830, 6873 | Ja | hergestellt mit mindestens 30 % Recyclinganteil | Protecsol® mit Dreifachwirkung | Ja | FloorScore® | Ja | > 99 % wachstumshemmend | ≥ 90 % | ≤ 0.5 | ≤ 350 | CXP™HD Schaumträger von doppelter Dichte | Kategorie P2: 35 bis 45 % Kraftabbau | ≥ 8 | ≤ 3 | https://cdn.ais-online.de/m2/45/65245/images/50/45297350px591x591.jpg
TARAFLEX PERFORMANCE UNI 20.50 ML - BEIGE | 3475710401244 | H9646347 | Klasse 34, Klasse 42 | beige, blau, dunkelgrau, grau, grün, orange, rot, schwarz | Vinyl | 1.500,00 | 20.500,00 | max. 2 kV (antistatisch) | kleben, schweißen | heterogen | Cfl-s1 | chemikalienbeständig gem. Herstellerangabe, haushaltschemikalienbeständig | Rolle | 9,00 | 5,25 | 3,10 - 41,50 | 20,00 | 0,25 | 2404, 3764, 6146, 6180, 6211, 6347, 6430, 6431, 6445, 6557, 6570, 6758, 6830, 6873 | Ja | hergestellt mit mindestens 30 % Recyclinganteil | Protecsol® mit Dreifachwirkung | Ja | FloorScore® | Ja | > 99 % wachstumshemmend | ≥ 90 % | ≤ 0.5 | ≤ 350 | CXP™HD Schaumträger von doppelter Dichte | Kategorie P2: 35 bis 45 % Kraftabbau | ≥ 8 | ≤ 3 | https://cdn.ais-online.de/m2/45/65245/images/88/45297288px591x591.jpg
TARAFLEX PERFORMANCE UNI 20.50 ML - BLACK | 3475710401312 | H9646830 | Klasse 34, Klasse 42 | beige, blau, dunkelgrau, grau, grün, orange, rot, schwarz | Vinyl | 1.500,00 | 20.500,00 | max. 2 kV (antistatisch) | kleben, schweißen | heterogen | Cfl-s1 | chemikalienbeständig gem. Herstellerangabe, haushaltschemikalienbeständig | Rolle | 9,00 | 5,25 | 3,10 - 41,50 | 20,00 | 0,25 | 2404, 3764, 6146, 6180, 6211, 6347, 6430, 6431, 6445, 6557, 6570, 6758, 6830, 6873 | Ja | hergestellt mit mindestens 30 % Recyclinganteil | Protecsol® mit Dreifachwirkung | Ja | FloorScore® | Ja | > 99 % wachstumshemmend | ≥ 90 % | ≤ 0.5 | ≤ 350 | CXP™HD Schaumträger von doppelter Dichte | Kategorie P2: 35 bis 45 % Kraftabbau | ≥ 8 | ≤ 3 | https://cdn.ais-online.de/m2/45/65245/images/62/45297262px591x591.jpg
TARAFLEX PERFORMANCE UNI 20.50 ML - BLUE | 3475710366666 | H9646430 | Klasse 34, Klasse 42 | beige, blau, dunkelgrau, grau, grün, orange, rot, schwarz | Vinyl | 1.500,00 | 20.500,00 | max. 2 kV (antistatisch) | kleben, schweißen | heterogen | Cfl-s1 | chemikalienbeständig gem. Herstellerangabe, haushaltschemikalienbeständig | Rolle | 9,00 | 5,25 | 3,10 - 41,50 | 20,00 | 0,25 | 2404, 3764, 6146, 6180, 6211, 6347, 6430, 6431, 6445, 6557, 6570, 6758, 6830, 6873 | Ja | hergestellt mit mindestens 30 % Recyclinganteil | Protecsol® mit Dreifachwirkung | Ja | FloorScore® | Ja | > 99 % wachstumshemmend | ≥ 90 % | ≤ 0.5 | ≤ 350 | CXP™HD Schaumträger von doppelter Dichte | Kategorie P2: 35 bis 45 % Kraftabbau | ≥ 8 | ≤ 3 | https://cdn.ais-online.de/m2/45/65245/images/68/45297268px591x591.jpg
TARAFLEX PERFORMANCE UNI 20.50 ML - CORAL | 3475710401206 | H9646146 | Klasse 34, Klasse 42 | beige, blau, dunkelgrau, grau, grün, orange, rot, schwarz | Vinyl | 1.500,00 | 20.500,00 | max. 2 kV (antistatisch) | kleben, schweißen | heterogen | Cfl-s1 | chemikalienbeständig gem. Herstellerangabe, haushaltschemikalienbeständig | Rolle | 9,00 | 5,25 | 3,10 - 41,50 | 20,00 | 0,25 | 2404, 3764, 6146, 6180, 6211, 6347, 6430, 6431, 6445, 6557, 6570, 6758, 6830, 6873 | Ja | hergestellt mit mindestens 30 % Recyclinganteil | Protecsol® mit Dreifachwirkung | Ja | FloorScore® | Ja | > 99 % wachstumshemmend | ≥ 90 % | ≤ 0.5 | ≤ 350 | CXP™HD Schaumträger von doppelter Dichte | Kategorie P2: 35 bis 45 % Kraftabbau | ≥ 8 | ≤ 3 | https://cdn.ais-online.de/m2/45/65245/images/41/45297341px591x591.jpg
TARAFLEX PERFORMANCE UNI 20.50 ML - FOREST | 3475710401275 | H9646557 | Klasse 34, Klasse 42 | beige, blau, dunkelgrau, grau, grün, orange, rot, schwarz | Vinyl | 1.500,00 | 20.500,00 | max. 2 kV (antistatisch) | kleben, schweißen | heterogen | Cfl-s1 | chemikalienbeständig gem. Herstellerangabe, haushaltschemikalienbeständig | Rolle | 9,00 | 5,25 | 3,10 - 41,50 | 20,00 | 0,25 | 2404, 3764, 6146, 6180, 6211, 6347, 6430, 6431, 6445, 6557, 6570, 6758, 6830, 6873 | Ja | hergestellt mit mindestens 30 % Recyclinganteil | Protecsol® mit Dreifachwirkung | Ja | FloorScore® | Ja | > 99 % wachstumshemmend | ≥ 90 % | ≤ 0.5 | ≤ 350 | CXP™HD Schaumträger von doppelter Dichte | Kategorie P2: 35 bis 45 % Kraftabbau | ≥ 8 | ≤ 3 | https://cdn.ais-online.de/m2/45/65245/images/90/45297290px591x591.jpg
TARAFLEX PERFORMANCE UNI 20.50 ML - GOLD | 3475710401237 | H9646211 | Klasse 34, Klasse 42 | beige, blau, dunkelgrau, grau, grün, orange, rot, schwarz | Vinyl | 1.500,00 | 20.500,00 | max. 2 kV (antistatisch) | kleben, schweißen | heterogen | Cfl-s1 | chemikalienbeständig gem. Herstellerangabe, haushaltschemikalienbeständig | Rolle | 9,00 | 5,25 | 3,10 - 41,50 | 20,00 | 0,25 | 2404, 3764, 6146, 6180, 6211, 6347, 6430, 6431, 6445, 6557, 6570, 6758, 6830, 6873 | Ja | hergestellt mit mindestens 30 % Recyclinganteil | Protecsol® mit Dreifachwirkung | Ja | FloorScore® | Ja | > 99 % wachstumshemmend | ≥ 90 % | ≤ 0.5 | ≤ 350 | CXP™HD Schaumträger von doppelter Dichte | Kategorie P2: 35 bis 45 % Kraftabbau | ≥ 8 | ≤ 3 | https://cdn.ais-online.de/m2/45/65245/images/45/45297245px591x591.jpg
TARAFLEX PERFORMANCE UNI 20.50 ML - LAGOON | 3475710401268 | H9646445 | Klasse 34, Klasse 42 | beige, blau, dunkelgrau, grau, grün, orange, rot, schwarz | Vinyl | 1.500,00 | 20.500,00 | max. 2 kV (antistatisch) | kleben, schweißen | heterogen | Cfl-s1 | chemikalienbeständig gem. Herstellerangabe, haushaltschemikalienbeständig | Rolle | 9,00 | 5,25 | 3,10 - 41,50 | 20,00 | 0,25 | 2404, 3764, 6146, 6180, 6211, 6347, 6430, 6431, 6445, 6557, 6570, 6758, 6830, 6873 | Ja | hergestellt mit mindestens 30 % Recyclinganteil | Protecsol® mit Dreifachwirkung | Ja | FloorScore® | Ja | > 99 % wachstumshemmend | ≥ 90 % | ≤ 0.5 | ≤ 350 | CXP™HD Schaumträger von doppelter Dichte | Kategorie P2: 35 bis 45 % Kraftabbau | ≥ 8 | ≤ 3 | https://cdn.ais-online.de/m2/45/65245/images/29/45297329px591x591.jpg
TARAFLEX PERFORMANCE UNI 20.50 ML - LONDON LIGHT BLUE | 3475710401176 | H9642404 | Klasse 34, Klasse 42 | beige, blau, dunkelgrau, grau, grün, orange, rot, schwarz | Vinyl | 1.500,00 | 20.500,00 | max. 2 kV (antistatisch) | kleben, schweißen | heterogen | Cfl-s1 | chemikalienbeständig gem. Herstellerangabe, haushaltschemikalienbeständig | Rolle | 9,00 | 5,25 | 3,10 - 41,50 | 20,00 | 0,25 | 2404, 3764, 6146, 6180, 6211, 6347, 6430, 6431, 6445, 6557, 6570, 6758, 6830, 6873 | Ja | hergestellt mit mindestens 30 % Recyclinganteil | Protecsol® mit Dreifachwirkung | Ja | FloorScore® | Ja | > 99 % wachstumshemmend | ≥ 90 % | ≤ 0.5 | ≤ 350 | CXP™HD Schaumträger von doppelter Dichte | Kategorie P2: 35 bis 45 % Kraftabbau | ≥ 8 | ≤ 3 | https://cdn.ais-online.de/m2/45/65245/images/02/45297302px591x591.jpg
TARAFLEX PERFORMANCE UNI 20.50 ML - MINT GREEN | 3475710401299 | H9646570 | Klasse 34, Klasse 42 | beige, blau, dunkelgrau, grau, grün, orange, rot, schwarz | Vinyl | 1.500,00 | 20.500,00 | max. 2 kV (antistatisch) | kleben, schweißen | heterogen | Cfl-s1 | chemikalienbeständig gem. Herstellerangabe, haushaltschemikalienbeständig | Rolle | 9,00 | 5,25 | 3,10 - 41,50 | 20,00 | 0,25 | 2404, 3764, 6146, 6180, 6211, 6347, 6430, 6431, 6445, 6557, 6570, 6758, 6830, 6873 | Ja | hergestellt mit mindestens 30 % Recyclinganteil | Protecsol® mit Dreifachwirkung | Ja | FloorScore® | Ja | > 99 % wachstumshemmend | ≥ 90 % | ≤ 0.5 | ≤ 350 | CXP™HD Schaumträger von doppelter Dichte | Kategorie P2: 35 bis 45 % Kraftabbau | ≥ 8 | ≤ 3 | https://cdn.ais-online.de/m2/45/65245/images/43/45297343px591x591.jpg
TARAFLEX PERFORMANCE UNI 20.50 ML - RED | 3475710401220 | H9646180 | Klasse 34, Klasse 42 | beige, blau, dunkelgrau, grau, grün, orange, rot, schwarz | Vinyl | 1.500,00 | 20.500,00 | max. 2 kV (antistatisch) | kleben, schweißen | heterogen | Cfl-s1 | chemikalienbeständig gem. Herstellerangabe, haushaltschemikalienbeständig | Rolle | 9,00 | 5,25 | 3,10 - 41,50 | 20,00 | 0,25 | 2404, 3764, 6146, 6180, 6211, 6347, 6430, 6431, 6445, 6557, 6570, 6758, 6830, 6873 | Ja | hergestellt mit mindestens 30 % Recyclinganteil | Protecsol® mit Dreifachwirkung | Ja | FloorScore® | Ja | > 99 % wachstumshemmend | ≥ 90 % | ≤ 0.5 | ≤ 350 | CXP™HD Schaumträger von doppelter Dichte | Kategorie P2: 35 bis 45 % Kraftabbau | ≥ 8 | ≤ 3 | https://cdn.ais-online.de/m2/45/65245/images/22/45297322px591x591.jpg
TARAFLEX PERFORMANCE UNI 20.50 ML - SILVER GRAY | 3475710401305 | H9646758 | Klasse 34, Klasse 42 | beige, blau, dunkelgrau, grau, grün, orange, rot, schwarz | Vinyl | 1.500,00 | 20.500,00 | max. 2 kV (antistatisch) | kleben, schweißen | heterogen | Cfl-s1 | chemikalienbeständig gem. Herstellerangabe, haushaltschemikalienbeständig | Rolle | 9,00 | 5,25 | 3,10 - 41,50 | 20,00 | 0,25 | 2404, 3764, 6146, 6180, 6211, 6347, 6430, 6431, 6445, 6557, 6570, 6758, 6830, 6873 | Ja | hergestellt mit mindestens 30 % Recyclinganteil | Protecsol® mit Dreifachwirkung | Ja | FloorScore® | Ja | > 99 % wachstumshemmend | ≥ 90 % | ≤ 0.5 | ≤ 350 | CXP™HD Schaumträger von doppelter Dichte | Kategorie P2: 35 bis 45 % Kraftabbau | ≥ 8 | ≤ 3
TARAFLEX PERFORMANCE UNI 20.50 ML - TAUPE | 3475710401183 | H9643764 | Klasse 34, Klasse 42 | beige, blau, dunkelgrau, grau, grün, orange, rot, schwarz | Vinyl | 1.500,00 | 20.500,00 | max. 2 kV (antistatisch) | kleben, schweißen | heterogen | Cfl-s1 | chemikalienbeständig gem. Herstellerangabe, haushaltschemikalienbeständig | Rolle | 9,00 | 5,25 | 3,10 - 41,50 | 20,00 | 0,25 | 2404, 3764, 6146, 6180, 6211, 6347, 6430, 6431, 6445, 6557, 6570, 6758, 6830, 6873 | Ja | hergestellt mit mindestens 30 % Recyclinganteil | Protecsol® mit Dreifachwirkung | Ja | FloorScore® | Ja | > 99 % wachstumshemmend | ≥ 90 % | ≤ 0.5 | ≤ 350 | CXP™HD Schaumträger von doppelter Dichte | Kategorie P2: 35 bis 45 % Kraftabbau | ≥ 8 | ≤ 3 | https://cdn.ais-online.de/m2/45/65245/images/35/45297335px591x591.jpg
TARAFLEX PERFORMANCE UNI 20.50 ML - TEAL | 3475710401251 | H9646431 | Klasse 34, Klasse 42 | beige, blau, dunkelgrau, grau, grün, orange, rot, schwarz | Vinyl | 1.500,00 | 20.500,00 | max. 2 kV (antistatisch) | kleben, schweißen | heterogen | Cfl-s1 | chemikalienbeständig gem. Herstellerangabe, haushaltschemikalienbeständig | Rolle | 9,00 | 5,25 | 3,10 - 41,50 | 20,00 | 0,25 | 2404, 3764, 6146, 6180, 6211, 6347, 6430, 6431, 6445, 6557, 6570, 6758, 6830, 6873 | Ja | hergestellt mit mindestens 30 % Recyclinganteil | Protecsol® mit Dreifachwirkung | Ja | FloorScore® | Ja | > 99 % wachstumshemmend | ≥ 90 % | ≤ 0.5 | ≤ 350 | CXP™HD Schaumträger von doppelter Dichte | Kategorie P2: 35 bis 45 % Kraftabbau | ≥ 8 | ≤ 3 | https://cdn.ais-online.de/m2/45/65245/images/00/45297300px591x591.jpg
powered by Heinze