## Gerflor
Gerflor
Name | HAN | Benutzungsintensität | Farbton | Werkstoff | Breite (mm) | Länge (mm) | Aufladungsspannung im Begehversuch | Befestigung | Bodenbelag heterogen/homogen | Brandverhalten | Chemische Beständigkeit | Lieferform | Gesamtdicke Belag (mm) | Gewicht (kg/m²) | Trittschallverbesserungsmaß (dB) | Wärmeleitfähigkeit (W/(m*K)) | Gerflor_Farbcode | Desinfektionsmittelbeständig | Nachhaltigkeit | Oberflächenvergütung | REACH-konform | Zertifikate | Frei von Schwermetallen | Antibakterielle Aktivität (E. coli – S. aureus – MRSA) | Ballrückprall | Druckfestigkeit (mm) | Reibungsfestigkeit (mg) | Schaumträger | SA - Shock Absorption (Kraftabbau) EN 14904 | Schlag-und Stoβfestigkeit (N/m) | Vertikale Standardverformung (mm) | Bilder
TARAFLEX PERFORMANCE WOOD 20.50 ML - OAK | H9776375 | Klasse 34, Klasse 42 | braun | Vinyl | 1.500,00 | 20.500,00 | max. 2 kV (antistatisch) | kleben, schweißen | heterogen | Cfl-s1 | chemikalienbeständig gem. Herstellerangabe, haushaltschemikalienbeständig | Rolle | 9,00 | 5,25 | 20,00 | 0,25 | 6375 | ja | hergestellt mit mindestens 30 % Recyclinganteil | Protecsol® mit Dreifachwirkung | ja | FloorScore® | ja | > 99 % wachstumshemmend | ≥ 90 % | ≤ 0.5 | ≤ 350 | CXP™HD Schaumträger von doppelter Dichte | Kategorie P2: 35 bis 45 % Kraftabbau | ≥ 8 | ≤ 3 | https://cdn.ais-online.de/m2/45/65245/images/05/43143405px996x554.jpg
powered by Heinze