## Gerflor
Gerflor
Name | GTIN | HAN | Benutzungsintensität | Bewertungsgruppe Rutschgefahr | Farbton | Werkstoff | Breite (mm) | Länge (mm) | Aufladungsspannung im Begehversuch | Befestigung | Beständigkeit Belag | Bodenbelag heterogen/homogen | Brandverhalten | Chemische Beständigkeit | Farbechtheit | Formaldehyd Emissionsklasse | Lieferform | Verschleißgruppe/-klasse Bodenbelag | Gesamtdicke Belag (mm) | Gewicht (kg/m²) | Reflexionsgrad (%) | Resteindruck (mm) | Trittschallverbesserungsmaß (dB) | Wärmeleitfähigkeit (W/(m*K)) | Gerflor_Farbcode | Lichtechtheit | Maßstabilität | Nachhaltigkeit | Oberflächenvergütung | Zertifikate | Antibakterielle Aktivität (E. coli – S. aureus – MRSA) | Verschleißverhalten | Druckfestigkeit (mm) | Reibungsfestigkeit (mg) | Schlag-und Stoβfestigkeit (N/m) | Energie-Rückgabe m/s | Bilder
TARAFLEX SURFACE MASK - AACHEN | 3475710402173 | H9896027 | Klasse 34, Klasse 43 | R 9 | grün | Polyvinylchlorid (PVC) | 2.000,00 | 20.000,00 | max. 2 kV (antistatisch) | kleben, schweißen | gegen UV-Licht größer Stufe 6 | homogen | Bfl-s1 | chemikalienbeständig gem. Herstellerangabe | lichtecht | E1 | Rolle | Bindemittelgehalt Typ I | 2,00 | 2,68 | 48,20 | 0,02 | 5,00 | 0,25 | 6027 | ≥ Stufe 7 | ≤ 0,40 % | zu über 75 % aus nachhaltigen oder erneuerbaren Rohstoffen, teilweise hergestellt aus hauseigenem Recyclat, mit 100 % biologischem Weichmacher aus Getreidereststoffen | Protecsol® mit Dreifachwirkung | FloorScore® | > 99 % wachstumshemmend | ≤ 2,0 mm³ | ≤ 0.5 | ≤ 350 | ≥ 8 | ≥ 0.31 | https://cdn.ais-online.de/m2/45/65245/images/52/43143452px996x554.jpg
powered by Heinze