## Gerflor
Gerflor
Name | GTIN | HAN | Benutzungsintensität | Farbton | Werkstoff | Breite (mm) | Länge (mm) | Aufladungsspannung im Begehversuch | Befestigung | Bodenbelag heterogen/homogen | Brandverhalten | Chemische Beständigkeit | Formaldehyd Emissionsklasse | Lieferform | Verschleißgruppe/-klasse Bodenbelag | Gesamtdicke Belag (mm) | Gewicht (kg/m²) | Reflexionsgrad (%) | Resteindruck (mm) | Trittschallverbesserungsmaß (dB) | Wärmeleitfähigkeit (W/(m*K)) | Gerflor_Farbcode | Desinfektionsmittelbeständig | Oberflächenvergütung | Antibakterielle Aktivität (E. coli – S. aureus – MRSA) | Verschleißverhalten | Druckfestigkeit (mm) | Reibungsfestigkeit (mg) | Schlag-und Stoβfestigkeit (N/m) | Energie-Rückgabe m/s | Bilder
TARAFLEX SURFACE UNI 20.50 ML - FOREST | 3475710400988 | H9566557 | Klasse 34, Klasse 42 | grün | Polyvinylchlorid (PVC) | 1.500,00 | 20.500,00 | max. 2 kV (antistatisch) | kleben, schweißen | heterogen | Bfl-s1 | chemikalienbeständig gem. Herstellerangabe, haushaltschemikalienbeständig | E1 | Rolle | T | 2,00 | 2,90 | 10,90 | 0,10 | 3,00 | 0,25 | 6557 | ja | Protecsol® mit Dreifachwirkung, PUR Protect | > 99 % wachstumshemmend | ≤ 2,0 mm³ | ≤ 0.5 | ≤ 350 | ≥ 8 | ≥ 0.31 | https://cdn.ais-online.de/m2/45/65245/images/10/43143810px850x850.jpg
powered by Heinze