## Gerflor
Gerflor
Name | GTIN | HAN | Farbton | Werkstoff | Breite (mm) | Länge (mm) | Befestigung | Brandverhalten | Chemische Beständigkeit | Formaldehyd Emissionsklasse | Lieferform | Gesamtdicke Belag (mm) | Gewicht (kg/m²) | Reflexionsgrad (%) | Trittschallverbesserungsmaß (dB) | Gerflor_Farbcode | Desinfektionsmittelbeständig | Oberflächenvergütung | Druckfestigkeit (mm) | Reibungsfestigkeit (mg) | Energie-Rückgabe m/s | Bilder
TARAFLEX TABLE TENNIS PERMANENTE 4.5 - FRAMBOISE | 3475710399091 | HM466109 | rot | Polyvinylchlorid (PVC) | 1.500,00 | 20.500,00 | kleben | Cfl-s1 | chemikalienbeständig gem. Herstellerangabe | E1 | Rolle | 4,50 | 2,65 | 9,70 | 17,00 | 6109 | ja | PUR Protect | ≤ 0.5 | ≤ 350 | ≥ 0.31 | https://cdn.ais-online.de/m2/45/65245/images/18/43143418px850x850.jpg
powered by Heinze