## Gerflor
Gerflor
Name | HAN | Farbton | Werkstoff | Breite (mm) | Länge (mm) | Befestigung | Brandverhalten | Chemische Beständigkeit | Formaldehyd Emissionsklasse | Lieferform | Gesamtdicke Belag (mm) | Gewicht (kg/m²) | Reflexionsgrad (%) | Trittschallverbesserungsmaß (dB) | Gerflor_Farbcode | Desinfektionsmittelbeständig | Oberflächenvergütung | Antibakterielle Aktivität (E. coli – S. aureus – MRSA) | Druckfestigkeit (mm) | Reibungsfestigkeit (mg) | Schaumträger | SA - Shock Absorption (Kraftabbau) EN 14904 | Schlag-und Stoβfestigkeit (N/m) | Energie-Rückgabe m/s | IPI - Impact Protection Index (Aufprallschutz-Index) | Bilder
TARAFLEX TABLE TENNIS PERMANENTE 6.2 - FRAMBOISE | HM496109 | rot | Polyvinylchlorid (PVC) | 1.500,00 | 20.500,00 | kleben | Cfl-s1 | chemikalienbeständig gem. Herstellerangabe | E1 | Rolle | 6,20 | 4,20 | 9,70 | 18,00 | 6109 | ja | Protecsol® mit Dreifachwirkung, PUR Protect | > 99 % wachstumshemmend | ≤ 0.25 | ≤ 350 | CXP™HD | Kategorie P1: 25 % Kraftabbau | ≥ 8 | ≥ 0.31 | IPI = 52% | https://cdn.ais-online.de/m2/45/65245/images/18/43143418px850x850.jpg
powered by Heinze