## Gerflor
Gerflor
Name | GTIN | HAN | Benutzungsintensität | Bewertungsgruppe Rutschgefahr | Dekor | Farbton | Werkstoff | Breite (mm) | Länge (mm) | Aufladungsspannung im Begehversuch | Befestigung | Bodenbelag heterogen/homogen | Brandverhalten | Chemische Beständigkeit | Farbechtheit | Formaldehyd Emissionsklasse | Lieferform | Rückenausrüstung | Verschleißgruppe/-klasse Bodenbelag | Anteil Recyclingmaterial (%) | Dicke Nutzschicht (mm) | Gesamtdicke Belag (mm) | Gewicht (kg/m²) | Reflexionsgrad (%) | Resteindruck (mm) | Trittschallverbesserungsmaß (dB) | Wärmeleitfähigkeit (W/(m*K)) | Gerflor_Farbcode | Desinfektionsmittelbeständig | Lichtechtheit | Maßstabilität | Nachhaltigkeit | Oberflächenvergütung | REACH-konform | Zertifikate | Frei von Schwermetallen | TVOC (28 Tage) | Antibakterielle Aktivität (E. coli – S. aureus – MRSA) | Antivirale Aktivität (Humanes Coronavirus 229E) | Renovierbar | Lebenslang einpflegefrei | NCS Farbton | Verschleißverhalten | Bilder
TARALAY IMPRESSION ACOUSTIC - CHARME KRAFT | 3475710613616 | 20001093 | Klasse 34, Klasse 42 | R 10 | Holz | beige | Polyvinylchlorid (PVC) | 2.000,00 | 25.000,00 | max. 2 kV (antistatisch) | kleben, schweißen | heterogen | Bfl-s1 | chemikalienbeständig gem. Herstellerangabe, haushaltschemikalienbeständig | lichtecht | E1 | Rolle | Schaumausrüstung | Bindemittelgehalt Typ I | 17,00 | 0,65 | 3,35 | 2,83 | 26,90 | 0,08 | 19,00 | 0,25 | 1093 | ja | ≥ Stufe 6 | ca. 0,08 % | vollständig recycelbar, hergestellt mit einem Anteil an Recyclingmaterial von bis zu 17 % | Protecsol®2 | ja | FloorScore® | ja | < 10 µg/m³ | > 99 % wachstumshemmend | 99,7 % nach 2 h; 99,9 % nach 5 h | ja | ja | 4010-Y30R | ≤ 2,0 mm³ | https://cdn.ais-online.de/m2/45/65245/images/89/48848089px500x375.jpg https://cdn.ais-online.de/m2/45/65245/images/32/48848332px3456x5184.jpg
powered by Heinze