## Gerflor
Gerflor
Name | GTIN | HAN | Benutzungsintensität | Bewertungsgruppe Rutschgefahr | Dekor | Farbton | Werkstoff | Breite (mm) | Länge (mm) | Aufladungsspannung im Begehversuch | Befestigung | Beständigkeit Belag | Bodenbelag heterogen/homogen | Brandverhalten | Dekontaminierbarkeit | Farbechtheit | Formaldehyd Emissionsklasse | Lieferform | Verschleißgruppe/-klasse Bodenbelag | Anteil Recyclingmaterial (%) | Dicke Nutzschicht (mm) | Gesamtdicke Belag (mm) | Gewicht (kg/m²) | Reflexionsgrad (%) | Resteindruck (mm) | Trittschallverbesserungsmaß (dB) | Wärmeleitfähigkeit (W/(m*K)) | Gerflor_Farbcode | Desinfektionsmittelbeständig | Lichtechtheit | Maßstabilität | Oberflächenvergütung | REACH-konform | Zertifikate | Frei von Schwermetallen | TVOC (28 Tage) | Antibakterielle Aktivität (E. coli – S. aureus – MRSA) | Antivirale Aktivität (Humanes Coronavirus 229E) | NCS Farbton | Verschleißverhalten | Bilder
TARALAY IMPRESSION COMPACT - CHARME KRAFT | 3475710603396 | 20011093 | Klasse 34, Klasse 43 | R 10 | Holz | beige | Polyvinylchlorid (PVC) | 2.000,00 | 25.000,00 | max. 2 kV (antistatisch) | kleben, schweißen | gegen Haushaltchemikalien | heterogen | Bfl-s1 | sehr gut | lichtecht | E1 | Rolle | Bindemittelgehalt Typ I | 14,00 | 0,70 | 2,00 | 2,64 | 26,90 | 0,03 | 8,00 | 0,25 | 1093 | ja | ≥ Stufe 6 | ca. 0,08 % | Protecsol®2 | zu 100 % | FloorScore® | ja | < 10 µg/m³ | > 99 % wachstumshemmend | 99,7 % nach 2 h; 99,9 % nach 5 h | 4010-Y30R | ≤ 2,0 mm³ | https://cdn.ais-online.de/m2/45/65245/images/89/48848089px500x375.jpg https://cdn.ais-online.de/m2/45/65245/images/32/48848332px3456x5184.jpg
powered by Heinze