## Gerflor
Gerflor
Name | GTIN | HAN | Benutzungsintensität | Bewertungsgruppe Rutschgefahr | Dekor | Farbton | Werkstoff | Breite (mm) | Länge (mm) | Aufladungsspannung im Begehversuch | Befestigung | Bodenbelag heterogen/homogen | Brandverhalten | Chemische Beständigkeit | Farbechtheit | Formaldehyd Emissionsklasse | Lieferform | Verschleißgruppe/-klasse Bodenbelag | Anteil Recyclingmaterial (%) | Dicke Nutzschicht (mm) | Gesamtdicke Belag (mm) | Gewicht (kg/m²) | Reflexionsgrad (%) | Resteindruck (mm) | Trittschallverbesserungsmaß (dB) | Wärmeleitfähigkeit (W/(m*K)) | Antibakterielle Aktivität (E. coli – S. aureus – MRSA) | Antivirale Aktivität (Humanes Coronavirus 229E) | Desinfektionsmittelbeständig | Frei von Schwermetallen | Gerflor_Farbcode | Lebenslang einpflegefrei | Lichtechtheit | Maßstabilität | Nachhaltigkeit | NCS Farbton | Oberflächenvergütung | REACH-konform | Renovierbar | TVOC (28 Tage) | Zertifikate | Bilder
TARALAY IMPRESSION HOP COMPACT - Bahnen |  |  | Klasse 34, Klasse 43 | R 10 | Beton, grafisch, Holz, Terrazzo, Textil, uni | beige, blau, braun, dunkelbeige, dunkelgrau, grau, grün, hellgrau, rot | Polyvinylchlorid (PVC) | 2.000,00 | 20.000,00 | max. 2 kV (antistatisch) | mit Nahtband | heterogen | Bfl-s1 | chemikalienbeständig gem. Herstellerangabe, haushaltschemikalienbeständig | lichtecht | E1 | Rolle | Bindemittelgehalt Typ I | 23,00 | 0,70 | 2,30 | 3,20 | 17,70 - 63,70 | 0,03 | 8,00 | 0,25 | > 99 % wachstumshemmend | 99,7 % nach 2 h; 99,9 % nach 5 h | ja | ja | 0373, 0523, 0543, 0680, 0745, 0770, 0832, 1024, 1025, 1026, 1028, 1029, 1053, 1055, 1056, 1060, 1063, 1065, 1068, 1069, 1070, 1077, 1078, 1082, 1085, 1091, 1093, 1099, 1104, 1110 | ja | ≥ Stufe 6 | ca. 0,03 % | vollständig recycelbar, hergestellt mit einem Anteil an Recyclingmaterial von bis zu 23 % | 5500-N, 4502-Y, 3010-G30Y, 2002-Y50R, 3005-Y50R, 2050-Y80R, 4502-R, 2030-R80B, 5010-Y50R, 5010-R90B, 3005-Y20R, 3000-N, 4010-Y50R, 1502-R, 4502-B, 3002-R, 5005-Y20R, 3010-Y40R, 1505-Y90R, 4010-Y30R, 5005-Y80R, 3020-Y, 3010-Y50R, 4005-Y20R | Protecsol®2 | ja | ja | < 10 µg/m³ | FloorScore® | https://cdn.ais-online.de/m2/45/65245/images/56/48848056px1024x748.jpg https://cdn.ais-online.de/m2/45/65245/images/51/48848251px3606x3600.jpg https://cdn.ais-online.de/m2/45/65245/images/86/48848086px1024x748.jpg https://cdn.ais-online.de/m2/45/65245/images/77/48848077px1024x748.jpg https://cdn.ais-online.de/m2/45/65245/images/76/48848176px5000x3750.jpg https://cdn.ais-online.de/m2/45/65245/images/66/49046266px5000x2485.jpg https://cdn.ais-online.de/m2/45/65245/images/64/48848164px5184x5184.jpg https://cdn.ais-online.de/m2/45/65245/images/59/48848059px3750x5000.jpg https://cdn.ais-online.de/m2/45/65245/images/61/48848161px2407x1498.jpg https://cdn.ais-online.de/m2/45/65245/images/04/48848104px3600x3602.jpg https://cdn.ais-online.de/m2/45/65245/images/89/48848089px500x375.jpg https://cdn.ais-online.de/m2/45/65245/images/14/48848014px5131x5131.jpg https://cdn.ais-online.de/m2/45/65245/images/55/48848155px5125x5125.jpg https://cdn.ais-online.de/m2/45/65245/images/88/48848188px5230x5230.jpg https://cdn.ais-online.de/m2/45/65245/images/21/48848221px3611x3610.jpg https://cdn.ais-online.de/m2/45/65245/images/65/49046265px3508x2480.jpg https://cdn.ais-online.de/m2/45/65245/images/50/48848050px1024x748.jpg https://cdn.ais-online.de/m2/45/65245/images/16/48848116px5123x5122.jpg https://cdn.ais-online.de/m2/45/65245/images/81/48847981px843x850.jpg https://cdn.ais-online.de/m2/45/65245/images/41/48848041px3605x3604.jpg https://cdn.ais-online.de/m2/45/65245/images/40/48848140px5104x5104.jpg https://cdn.ais-online.de/m2/45/65245/images/80/48848080px3600x3600.jpg https://cdn.ais-online.de/m2/45/65245/images/54/48848254px5221x5221.jpg https://cdn.ais-online.de/m2/45/65245/images/70/48848170px5264x5264.jpg https://cdn.ais-online.de/m2/45/65245/images/63/48848263px5000x3750.jpg https://cdn.ais-online.de/m2/45/65245/images/27/48848227px5255x5255.jpg https://cdn.ais-online.de/m2/45/65245/images/17/48848017px5000x3750.jpg https://cdn.ais-online.de/m2/45/65245/images/35/48848035px1024x768.jpg https://cdn.ais-online.de/m2/45/65245/images/62/48848062px3605x3610.jpg https://cdn.ais-online.de/m2/45/65245/images/02/48848002px2835x2268.jpg https://cdn.ais-online.de/m2/45/65245/images/81/48848281px2835x1890.jpg https://cdn.ais-online.de/m2/45/65245/images/20/48848320px5184x3456.jpg https://cdn.ais-online.de/m2/45/65245/images/23/48848323px2000x1500.jpg https://cdn.ais-online.de/m2/45/65245/images/90/48848290px2505x3543.jpg https://cdn.ais-online.de/m2/45/65245/images/83/49046283px1500x2000.jpg https://cdn.ais-online.de/m2/45/65245/images/29/48848329px4153x5500.jpg https://cdn.ais-online.de/m2/45/65245/images/82/49046282px2480x3745.jpg https://cdn.ais-online.de/m2/45/65245/images/32/48848332px3456x5184.jpg https://cdn.ais-online.de/m2/45/65245/images/81/49046281px1500x2000.jpg https://cdn.ais-online.de/m2/45/65245/images/84/49046284px4800x3064.jpg https://cdn.ais-online.de/m2/45/65245/images/87/48848287px1500x2000.jpg https://cdn.ais-online.de/m2/45/65245/images/96/48848296px1600x900.jpg
TARALAY IMPRESSION HOP COMPACT - CEMENTO BRESCIA | 3475710615078 | 29870543 | Klasse 34, Klasse 43 | R 10 | Beton, grafisch, Holz, Terrazzo, Textil, uni | beige, blau, braun, dunkelbeige, dunkelgrau, grau, grün, hellgrau, rot | Polyvinylchlorid (PVC) | 2.000,00 | 20.000,00 | max. 2 kV (antistatisch) | mit Nahtband | heterogen | Bfl-s1 | chemikalienbeständig gem. Herstellerangabe, haushaltschemikalienbeständig | lichtecht | E1 | Rolle | Bindemittelgehalt Typ I | 23,00 | 0,70 | 2,30 | 3,20 | 17,70 - 63,70 | 0,03 | 8,00 | 0,25 | > 99 % wachstumshemmend | 99,7 % nach 2 h; 99,9 % nach 5 h | ja | ja | 0373, 0523, 0543, 0680, 0745, 0770, 0832, 1024, 1025, 1026, 1028, 1029, 1053, 1055, 1056, 1060, 1063, 1065, 1068, 1069, 1070, 1077, 1078, 1082, 1085, 1091, 1093, 1099, 1104, 1110 | ja | ≥ Stufe 6 | ca. 0,03 % | vollständig recycelbar, hergestellt mit einem Anteil an Recyclingmaterial von bis zu 23 % | 5500-N, 4502-Y, 3010-G30Y, 2002-Y50R, 3005-Y50R, 2050-Y80R, 4502-R, 2030-R80B, 5010-Y50R, 5010-R90B, 3005-Y20R, 3000-N, 4010-Y50R, 1502-R, 4502-B, 3002-R, 5005-Y20R, 3010-Y40R, 1505-Y90R, 4010-Y30R, 5005-Y80R, 3020-Y, 3010-Y50R, 4005-Y20R | Protecsol®2 | ja | ja | < 10 µg/m³ | FloorScore® | https://cdn.ais-online.de/m2/45/65245/images/50/48848050px1024x748.jpg
TARALAY IMPRESSION HOP COMPACT - CEMENTO FIRENZE | 3475710615160 | 29871025 | Klasse 34, Klasse 43 | R 10 | Beton, grafisch, Holz, Terrazzo, Textil, uni | beige, blau, braun, dunkelbeige, dunkelgrau, grau, grün, hellgrau, rot | Polyvinylchlorid (PVC) | 2.000,00 | 20.000,00 | max. 2 kV (antistatisch) | mit Nahtband | heterogen | Bfl-s1 | chemikalienbeständig gem. Herstellerangabe, haushaltschemikalienbeständig | lichtecht | E1 | Rolle | Bindemittelgehalt Typ I | 23,00 | 0,70 | 2,30 | 3,20 | 17,70 - 63,70 | 0,03 | 8,00 | 0,25 | > 99 % wachstumshemmend | 99,7 % nach 2 h; 99,9 % nach 5 h | ja | ja | 0373, 0523, 0543, 0680, 0745, 0770, 0832, 1024, 1025, 1026, 1028, 1029, 1053, 1055, 1056, 1060, 1063, 1065, 1068, 1069, 1070, 1077, 1078, 1082, 1085, 1091, 1093, 1099, 1104, 1110 | ja | ≥ Stufe 6 | ca. 0,03 % | vollständig recycelbar, hergestellt mit einem Anteil an Recyclingmaterial von bis zu 23 % | 5500-N, 4502-Y, 3010-G30Y, 2002-Y50R, 3005-Y50R, 2050-Y80R, 4502-R, 2030-R80B, 5010-Y50R, 5010-R90B, 3005-Y20R, 3000-N, 4010-Y50R, 1502-R, 4502-B, 3002-R, 5005-Y20R, 3010-Y40R, 1505-Y90R, 4010-Y30R, 5005-Y80R, 3020-Y, 3010-Y50R, 4005-Y20R | Protecsol®2 | ja | ja | < 10 µg/m³ | FloorScore® | https://cdn.ais-online.de/m2/45/65245/images/04/48848104px3600x3602.jpg
TARALAY IMPRESSION HOP COMPACT - CEMENTO GENOVA | 3475710615085 | 29870523 | Klasse 34, Klasse 43 | R 10 | Beton, grafisch, Holz, Terrazzo, Textil, uni | beige, blau, braun, dunkelbeige, dunkelgrau, grau, grün, hellgrau, rot | Polyvinylchlorid (PVC) | 2.000,00 | 20.000,00 | max. 2 kV (antistatisch) | mit Nahtband | heterogen | Bfl-s1 | chemikalienbeständig gem. Herstellerangabe, haushaltschemikalienbeständig | lichtecht | E1 | Rolle | Bindemittelgehalt Typ I | 23,00 | 0,70 | 2,30 | 3,20 | 17,70 - 63,70 | 0,03 | 8,00 | 0,25 | > 99 % wachstumshemmend | 99,7 % nach 2 h; 99,9 % nach 5 h | ja | ja | 0373, 0523, 0543, 0680, 0745, 0770, 0832, 1024, 1025, 1026, 1028, 1029, 1053, 1055, 1056, 1060, 1063, 1065, 1068, 1069, 1070, 1077, 1078, 1082, 1085, 1091, 1093, 1099, 1104, 1110 | ja | ≥ Stufe 6 | ca. 0,03 % | vollständig recycelbar, hergestellt mit einem Anteil an Recyclingmaterial von bis zu 23 % | 5500-N, 4502-Y, 3010-G30Y, 2002-Y50R, 3005-Y50R, 2050-Y80R, 4502-R, 2030-R80B, 5010-Y50R, 5010-R90B, 3005-Y20R, 3000-N, 4010-Y50R, 1502-R, 4502-B, 3002-R, 5005-Y20R, 3010-Y40R, 1505-Y90R, 4010-Y30R, 5005-Y80R, 3020-Y, 3010-Y50R, 4005-Y20R | Protecsol®2 | ja | ja | < 10 µg/m³ | FloorScore® | https://cdn.ais-online.de/m2/45/65245/images/77/48848077px1024x748.jpg
TARALAY IMPRESSION HOP COMPACT - CEMENTO NAPOLI | 3475710615153 | 29871024 | Klasse 34, Klasse 43 | R 10 | Beton, grafisch, Holz, Terrazzo, Textil, uni | beige, blau, braun, dunkelbeige, dunkelgrau, grau, grün, hellgrau, rot | Polyvinylchlorid (PVC) | 2.000,00 | 20.000,00 | max. 2 kV (antistatisch) | mit Nahtband | heterogen | Bfl-s1 | chemikalienbeständig gem. Herstellerangabe, haushaltschemikalienbeständig | lichtecht | E1 | Rolle | Bindemittelgehalt Typ I | 23,00 | 0,70 | 2,30 | 3,20 | 17,70 - 63,70 | 0,03 | 8,00 | 0,25 | > 99 % wachstumshemmend | 99,7 % nach 2 h; 99,9 % nach 5 h | ja | ja | 0373, 0523, 0543, 0680, 0745, 0770, 0832, 1024, 1025, 1026, 1028, 1029, 1053, 1055, 1056, 1060, 1063, 1065, 1068, 1069, 1070, 1077, 1078, 1082, 1085, 1091, 1093, 1099, 1104, 1110 | ja | ≥ Stufe 6 | ca. 0,03 % | vollständig recycelbar, hergestellt mit einem Anteil an Recyclingmaterial von bis zu 23 % | 5500-N, 4502-Y, 3010-G30Y, 2002-Y50R, 3005-Y50R, 2050-Y80R, 4502-R, 2030-R80B, 5010-Y50R, 5010-R90B, 3005-Y20R, 3000-N, 4010-Y50R, 1502-R, 4502-B, 3002-R, 5005-Y20R, 3010-Y40R, 1505-Y90R, 4010-Y30R, 5005-Y80R, 3020-Y, 3010-Y50R, 4005-Y20R | Protecsol®2 | ja | ja | < 10 µg/m³ | FloorScore® | https://cdn.ais-online.de/m2/45/65245/images/51/48848251px3606x3600.jpg https://cdn.ais-online.de/m2/45/65245/images/81/48848281px2835x1890.jpg
TARALAY IMPRESSION HOP COMPACT - CEMENTO ROMA | 3475710615177 | 29871026 | Klasse 34, Klasse 43 | R 10 | Beton, grafisch, Holz, Terrazzo, Textil, uni | beige, blau, braun, dunkelbeige, dunkelgrau, grau, grün, hellgrau, rot | Polyvinylchlorid (PVC) | 2.000,00 | 20.000,00 | max. 2 kV (antistatisch) | mit Nahtband | heterogen | Bfl-s1 | chemikalienbeständig gem. Herstellerangabe, haushaltschemikalienbeständig | lichtecht | E1 | Rolle | Bindemittelgehalt Typ I | 23,00 | 0,70 | 2,30 | 3,20 | 17,70 - 63,70 | 0,03 | 8,00 | 0,25 | > 99 % wachstumshemmend | 99,7 % nach 2 h; 99,9 % nach 5 h | ja | ja | 0373, 0523, 0543, 0680, 0745, 0770, 0832, 1024, 1025, 1026, 1028, 1029, 1053, 1055, 1056, 1060, 1063, 1065, 1068, 1069, 1070, 1077, 1078, 1082, 1085, 1091, 1093, 1099, 1104, 1110 | ja | ≥ Stufe 6 | ca. 0,03 % | vollständig recycelbar, hergestellt mit einem Anteil an Recyclingmaterial von bis zu 23 % | 5500-N, 4502-Y, 3010-G30Y, 2002-Y50R, 3005-Y50R, 2050-Y80R, 4502-R, 2030-R80B, 5010-Y50R, 5010-R90B, 3005-Y20R, 3000-N, 4010-Y50R, 1502-R, 4502-B, 3002-R, 5005-Y20R, 3010-Y40R, 1505-Y90R, 4010-Y30R, 5005-Y80R, 3020-Y, 3010-Y50R, 4005-Y20R | Protecsol®2 | ja | ja | < 10 µg/m³ | FloorScore® | https://cdn.ais-online.de/m2/45/65245/images/62/48848062px3605x3610.jpg
TARALAY IMPRESSION HOP COMPACT - CHARME KRAFT | 3475710615016 | 29871093 | Klasse 34, Klasse 43 | R 10 | Beton, grafisch, Holz, Terrazzo, Textil, uni | beige, blau, braun, dunkelbeige, dunkelgrau, grau, grün, hellgrau, rot | Polyvinylchlorid (PVC) | 2.000,00 | 20.000,00 | max. 2 kV (antistatisch) | mit Nahtband | heterogen | Bfl-s1 | chemikalienbeständig gem. Herstellerangabe, haushaltschemikalienbeständig | lichtecht | E1 | Rolle | Bindemittelgehalt Typ I | 23,00 | 0,70 | 2,30 | 3,20 | 17,70 - 63,70 | 0,03 | 8,00 | 0,25 | > 99 % wachstumshemmend | 99,7 % nach 2 h; 99,9 % nach 5 h | ja | ja | 0373, 0523, 0543, 0680, 0745, 0770, 0832, 1024, 1025, 1026, 1028, 1029, 1053, 1055, 1056, 1060, 1063, 1065, 1068, 1069, 1070, 1077, 1078, 1082, 1085, 1091, 1093, 1099, 1104, 1110 | ja | ≥ Stufe 6 | ca. 0,03 % | vollständig recycelbar, hergestellt mit einem Anteil an Recyclingmaterial von bis zu 23 % | 5500-N, 4502-Y, 3010-G30Y, 2002-Y50R, 3005-Y50R, 2050-Y80R, 4502-R, 2030-R80B, 5010-Y50R, 5010-R90B, 3005-Y20R, 3000-N, 4010-Y50R, 1502-R, 4502-B, 3002-R, 5005-Y20R, 3010-Y40R, 1505-Y90R, 4010-Y30R, 5005-Y80R, 3020-Y, 3010-Y50R, 4005-Y20R | Protecsol®2 | ja | ja | < 10 µg/m³ | FloorScore® | https://cdn.ais-online.de/m2/45/65245/images/89/48848089px500x375.jpg https://cdn.ais-online.de/m2/45/65245/images/32/48848332px3456x5184.jpg
TARALAY IMPRESSION HOP COMPACT - ENVOL FOREST | 3475710620256 | 29911099 | Klasse 34, Klasse 43 | R 10 | Beton, grafisch, Holz, Terrazzo, Textil, uni | beige, blau, braun, dunkelbeige, dunkelgrau, grau, grün, hellgrau, rot | Polyvinylchlorid (PVC) | 2.000,00 | 20.000,00 | max. 2 kV (antistatisch) | mit Nahtband | heterogen | Bfl-s1 | chemikalienbeständig gem. Herstellerangabe, haushaltschemikalienbeständig | lichtecht | E1 | Rolle | Bindemittelgehalt Typ I | 23,00 | 0,70 | 2,30 | 3,20 | 17,70 - 63,70 | 0,03 | 8,00 | 0,25 | > 99 % wachstumshemmend | 99,7 % nach 2 h; 99,9 % nach 5 h | ja | ja | 0373, 0523, 0543, 0680, 0745, 0770, 0832, 1024, 1025, 1026, 1028, 1029, 1053, 1055, 1056, 1060, 1063, 1065, 1068, 1069, 1070, 1077, 1078, 1082, 1085, 1091, 1093, 1099, 1104, 1110 | ja | ≥ Stufe 6 | ca. 0,03 % | vollständig recycelbar, hergestellt mit einem Anteil an Recyclingmaterial von bis zu 23 % | 5500-N, 4502-Y, 3010-G30Y, 2002-Y50R, 3005-Y50R, 2050-Y80R, 4502-R, 2030-R80B, 5010-Y50R, 5010-R90B, 3005-Y20R, 3000-N, 4010-Y50R, 1502-R, 4502-B, 3002-R, 5005-Y20R, 3010-Y40R, 1505-Y90R, 4010-Y30R, 5005-Y80R, 3020-Y, 3010-Y50R, 4005-Y20R | Protecsol®2 | ja | ja | < 10 µg/m³ | FloorScore® | https://cdn.ais-online.de/m2/45/65245/images/64/48848164px5184x5184.jpg https://cdn.ais-online.de/m2/45/65245/images/23/48848323px2000x1500.jpg
TARALAY IMPRESSION HOP COMPACT - FINESSE BROWN | 3475710615030 | 29871063 | Klasse 34, Klasse 43 | R 10 | Beton, grafisch, Holz, Terrazzo, Textil, uni | beige, blau, braun, dunkelbeige, dunkelgrau, grau, grün, hellgrau, rot | Polyvinylchlorid (PVC) | 2.000,00 | 20.000,00 | max. 2 kV (antistatisch) | mit Nahtband | heterogen | Bfl-s1 | chemikalienbeständig gem. Herstellerangabe, haushaltschemikalienbeständig | lichtecht | E1 | Rolle | Bindemittelgehalt Typ I | 23,00 | 0,70 | 2,30 | 3,20 | 17,70 - 63,70 | 0,03 | 8,00 | 0,25 | > 99 % wachstumshemmend | 99,7 % nach 2 h; 99,9 % nach 5 h | ja | ja | 0373, 0523, 0543, 0680, 0745, 0770, 0832, 1024, 1025, 1026, 1028, 1029, 1053, 1055, 1056, 1060, 1063, 1065, 1068, 1069, 1070, 1077, 1078, 1082, 1085, 1091, 1093, 1099, 1104, 1110 | ja | ≥ Stufe 6 | ca. 0,03 % | vollständig recycelbar, hergestellt mit einem Anteil an Recyclingmaterial von bis zu 23 % | 5500-N, 4502-Y, 3010-G30Y, 2002-Y50R, 3005-Y50R, 2050-Y80R, 4502-R, 2030-R80B, 5010-Y50R, 5010-R90B, 3005-Y20R, 3000-N, 4010-Y50R, 1502-R, 4502-B, 3002-R, 5005-Y20R, 3010-Y40R, 1505-Y90R, 4010-Y30R, 5005-Y80R, 3020-Y, 3010-Y50R, 4005-Y20R | Protecsol®2 | ja | ja | < 10 µg/m³ | FloorScore® | https://cdn.ais-online.de/m2/45/65245/images/55/48848155px5125x5125.jpg
TARALAY IMPRESSION HOP COMPACT - FINESSE PAILLE | 3475710615047 | 29871065 | Klasse 34, Klasse 43 | R 10 | Beton, grafisch, Holz, Terrazzo, Textil, uni | beige, blau, braun, dunkelbeige, dunkelgrau, grau, grün, hellgrau, rot | Polyvinylchlorid (PVC) | 2.000,00 | 20.000,00 | max. 2 kV (antistatisch) | mit Nahtband | heterogen | Bfl-s1 | chemikalienbeständig gem. Herstellerangabe, haushaltschemikalienbeständig | lichtecht | E1 | Rolle | Bindemittelgehalt Typ I | 23,00 | 0,70 | 2,30 | 3,20 | 17,70 - 63,70 | 0,03 | 8,00 | 0,25 | > 99 % wachstumshemmend | 99,7 % nach 2 h; 99,9 % nach 5 h | ja | ja | 0373, 0523, 0543, 0680, 0745, 0770, 0832, 1024, 1025, 1026, 1028, 1029, 1053, 1055, 1056, 1060, 1063, 1065, 1068, 1069, 1070, 1077, 1078, 1082, 1085, 1091, 1093, 1099, 1104, 1110 | ja | ≥ Stufe 6 | ca. 0,03 % | vollständig recycelbar, hergestellt mit einem Anteil an Recyclingmaterial von bis zu 23 % | 5500-N, 4502-Y, 3010-G30Y, 2002-Y50R, 3005-Y50R, 2050-Y80R, 4502-R, 2030-R80B, 5010-Y50R, 5010-R90B, 3005-Y20R, 3000-N, 4010-Y50R, 1502-R, 4502-B, 3002-R, 5005-Y20R, 3010-Y40R, 1505-Y90R, 4010-Y30R, 5005-Y80R, 3020-Y, 3010-Y50R, 4005-Y20R | Protecsol®2 | ja | ja | < 10 µg/m³ | FloorScore® | https://cdn.ais-online.de/m2/45/65245/images/14/48848014px5131x5131.jpg
TARALAY IMPRESSION HOP COMPACT - GENTLEMEN CLEAR | 3475710614934 | 29870770 | Klasse 34, Klasse 43 | R 10 | Beton, grafisch, Holz, Terrazzo, Textil, uni | beige, blau, braun, dunkelbeige, dunkelgrau, grau, grün, hellgrau, rot | Polyvinylchlorid (PVC) | 2.000,00 | 20.000,00 | max. 2 kV (antistatisch) | mit Nahtband | heterogen | Bfl-s1 | chemikalienbeständig gem. Herstellerangabe, haushaltschemikalienbeständig | lichtecht | E1 | Rolle | Bindemittelgehalt Typ I | 23,00 | 0,70 | 2,30 | 3,20 | 17,70 - 63,70 | 0,03 | 8,00 | 0,25 | > 99 % wachstumshemmend | 99,7 % nach 2 h; 99,9 % nach 5 h | ja | ja | 0373, 0523, 0543, 0680, 0745, 0770, 0832, 1024, 1025, 1026, 1028, 1029, 1053, 1055, 1056, 1060, 1063, 1065, 1068, 1069, 1070, 1077, 1078, 1082, 1085, 1091, 1093, 1099, 1104, 1110 | ja | ≥ Stufe 6 | ca. 0,03 % | vollständig recycelbar, hergestellt mit einem Anteil an Recyclingmaterial von bis zu 23 % | 5500-N, 4502-Y, 3010-G30Y, 2002-Y50R, 3005-Y50R, 2050-Y80R, 4502-R, 2030-R80B, 5010-Y50R, 5010-R90B, 3005-Y20R, 3000-N, 4010-Y50R, 1502-R, 4502-B, 3002-R, 5005-Y20R, 3010-Y40R, 1505-Y90R, 4010-Y30R, 5005-Y80R, 3020-Y, 3010-Y50R, 4005-Y20R | Protecsol®2 | ja | ja | < 10 µg/m³ | FloorScore® | https://cdn.ais-online.de/m2/45/65245/images/86/48848086px1024x748.jpg
TARALAY IMPRESSION HOP COMPACT - GENTLEMEN DENIM | 3475710615092 | 29871068 | Klasse 34, Klasse 43 | R 10 | Beton, grafisch, Holz, Terrazzo, Textil, uni | beige, blau, braun, dunkelbeige, dunkelgrau, grau, grün, hellgrau, rot | Polyvinylchlorid (PVC) | 2.000,00 | 20.000,00 | max. 2 kV (antistatisch) | mit Nahtband | heterogen | Bfl-s1 | chemikalienbeständig gem. Herstellerangabe, haushaltschemikalienbeständig | lichtecht | E1 | Rolle | Bindemittelgehalt Typ I | 23,00 | 0,70 | 2,30 | 3,20 | 17,70 - 63,70 | 0,03 | 8,00 | 0,25 | > 99 % wachstumshemmend | 99,7 % nach 2 h; 99,9 % nach 5 h | ja | ja | 0373, 0523, 0543, 0680, 0745, 0770, 0832, 1024, 1025, 1026, 1028, 1029, 1053, 1055, 1056, 1060, 1063, 1065, 1068, 1069, 1070, 1077, 1078, 1082, 1085, 1091, 1093, 1099, 1104, 1110 | ja | ≥ Stufe 6 | ca. 0,03 % | vollständig recycelbar, hergestellt mit einem Anteil an Recyclingmaterial von bis zu 23 % | 5500-N, 4502-Y, 3010-G30Y, 2002-Y50R, 3005-Y50R, 2050-Y80R, 4502-R, 2030-R80B, 5010-Y50R, 5010-R90B, 3005-Y20R, 3000-N, 4010-Y50R, 1502-R, 4502-B, 3002-R, 5005-Y20R, 3010-Y40R, 1505-Y90R, 4010-Y30R, 5005-Y80R, 3020-Y, 3010-Y50R, 4005-Y20R | Protecsol®2 | ja | ja | < 10 µg/m³ | FloorScore® | https://cdn.ais-online.de/m2/45/65245/images/88/48848188px5230x5230.jpg
TARALAY IMPRESSION HOP COMPACT - HABANA 3D TRINIDAD | 3475710615108 | 29871069 | Klasse 34, Klasse 43 | R 10 | Beton, grafisch, Holz, Terrazzo, Textil, uni | beige, blau, braun, dunkelbeige, dunkelgrau, grau, grün, hellgrau, rot | Polyvinylchlorid (PVC) | 2.000,00 | 20.000,00 | max. 2 kV (antistatisch) | mit Nahtband | heterogen | Bfl-s1 | chemikalienbeständig gem. Herstellerangabe, haushaltschemikalienbeständig | lichtecht | E1 | Rolle | Bindemittelgehalt Typ I | 23,00 | 0,70 | 2,30 | 3,20 | 17,70 - 63,70 | 0,03 | 8,00 | 0,25 | > 99 % wachstumshemmend | 99,7 % nach 2 h; 99,9 % nach 5 h | ja | ja | 0373, 0523, 0543, 0680, 0745, 0770, 0832, 1024, 1025, 1026, 1028, 1029, 1053, 1055, 1056, 1060, 1063, 1065, 1068, 1069, 1070, 1077, 1078, 1082, 1085, 1091, 1093, 1099, 1104, 1110 | ja | ≥ Stufe 6 | ca. 0,03 % | vollständig recycelbar, hergestellt mit einem Anteil an Recyclingmaterial von bis zu 23 % | 5500-N, 4502-Y, 3010-G30Y, 2002-Y50R, 3005-Y50R, 2050-Y80R, 4502-R, 2030-R80B, 5010-Y50R, 5010-R90B, 3005-Y20R, 3000-N, 4010-Y50R, 1502-R, 4502-B, 3002-R, 5005-Y20R, 3010-Y40R, 1505-Y90R, 4010-Y30R, 5005-Y80R, 3020-Y, 3010-Y50R, 4005-Y20R | Protecsol®2 | ja | ja | < 10 µg/m³ | FloorScore® | https://cdn.ais-online.de/m2/45/65245/images/65/49046265px3508x2480.jpg
TARALAY IMPRESSION HOP COMPACT - HABANA 3D VINALES | 3475710615115 | 29871070 | Klasse 34, Klasse 43 | R 10 | Beton, grafisch, Holz, Terrazzo, Textil, uni | beige, blau, braun, dunkelbeige, dunkelgrau, grau, grün, hellgrau, rot | Polyvinylchlorid (PVC) | 2.000,00 | 20.000,00 | max. 2 kV (antistatisch) | mit Nahtband | heterogen | Bfl-s1 | chemikalienbeständig gem. Herstellerangabe, haushaltschemikalienbeständig | lichtecht | E1 | Rolle | Bindemittelgehalt Typ I | 23,00 | 0,70 | 2,30 | 3,20 | 17,70 - 63,70 | 0,03 | 8,00 | 0,25 | > 99 % wachstumshemmend | 99,7 % nach 2 h; 99,9 % nach 5 h | ja | ja | 0373, 0523, 0543, 0680, 0745, 0770, 0832, 1024, 1025, 1026, 1028, 1029, 1053, 1055, 1056, 1060, 1063, 1065, 1068, 1069, 1070, 1077, 1078, 1082, 1085, 1091, 1093, 1099, 1104, 1110 | ja | ≥ Stufe 6 | ca. 0,03 % | vollständig recycelbar, hergestellt mit einem Anteil an Recyclingmaterial von bis zu 23 % | 5500-N, 4502-Y, 3010-G30Y, 2002-Y50R, 3005-Y50R, 2050-Y80R, 4502-R, 2030-R80B, 5010-Y50R, 5010-R90B, 3005-Y20R, 3000-N, 4010-Y50R, 1502-R, 4502-B, 3002-R, 5005-Y20R, 3010-Y40R, 1505-Y90R, 4010-Y30R, 5005-Y80R, 3020-Y, 3010-Y50R, 4005-Y20R | Protecsol®2 | ja | ja | < 10 µg/m³ | FloorScore® | https://cdn.ais-online.de/m2/45/65245/images/66/49046266px5000x2485.jpg
TARALAY IMPRESSION HOP COMPACT - INFINITY GREIGE | 3475710615023 | 29870680 | Klasse 34, Klasse 43 | R 10 | Beton, grafisch, Holz, Terrazzo, Textil, uni | beige, blau, braun, dunkelbeige, dunkelgrau, grau, grün, hellgrau, rot | Polyvinylchlorid (PVC) | 2.000,00 | 20.000,00 | max. 2 kV (antistatisch) | mit Nahtband | heterogen | Bfl-s1 | chemikalienbeständig gem. Herstellerangabe, haushaltschemikalienbeständig | lichtecht | E1 | Rolle | Bindemittelgehalt Typ I | 23,00 | 0,70 | 2,30 | 3,20 | 17,70 - 63,70 | 0,03 | 8,00 | 0,25 | > 99 % wachstumshemmend | 99,7 % nach 2 h; 99,9 % nach 5 h | ja | ja | 0373, 0523, 0543, 0680, 0745, 0770, 0832, 1024, 1025, 1026, 1028, 1029, 1053, 1055, 1056, 1060, 1063, 1065, 1068, 1069, 1070, 1077, 1078, 1082, 1085, 1091, 1093, 1099, 1104, 1110 | ja | ≥ Stufe 6 | ca. 0,03 % | vollständig recycelbar, hergestellt mit einem Anteil an Recyclingmaterial von bis zu 23 % | 5500-N, 4502-Y, 3010-G30Y, 2002-Y50R, 3005-Y50R, 2050-Y80R, 4502-R, 2030-R80B, 5010-Y50R, 5010-R90B, 3005-Y20R, 3000-N, 4010-Y50R, 1502-R, 4502-B, 3002-R, 5005-Y20R, 3010-Y40R, 1505-Y90R, 4010-Y30R, 5005-Y80R, 3020-Y, 3010-Y50R, 4005-Y20R | Protecsol®2 | ja | ja | < 10 µg/m³ | FloorScore® | https://cdn.ais-online.de/m2/45/65245/images/02/48848002px2835x2268.jpg https://cdn.ais-online.de/m2/45/65245/images/96/48848296px1600x900.jpg
TARALAY IMPRESSION HOP COMPACT - NATURE OAK BLOND | 3475710615184 | 29871053 | Klasse 34, Klasse 43 | R 10 | Beton, grafisch, Holz, Terrazzo, Textil, uni | beige, blau, braun, dunkelbeige, dunkelgrau, grau, grün, hellgrau, rot | Polyvinylchlorid (PVC) | 2.000,00 | 20.000,00 | max. 2 kV (antistatisch) | mit Nahtband | heterogen | Bfl-s1 | chemikalienbeständig gem. Herstellerangabe, haushaltschemikalienbeständig | lichtecht | E1 | Rolle | Bindemittelgehalt Typ I | 23,00 | 0,70 | 2,30 | 3,20 | 17,70 - 63,70 | 0,03 | 8,00 | 0,25 | > 99 % wachstumshemmend | 99,7 % nach 2 h; 99,9 % nach 5 h | ja | ja | 0373, 0523, 0543, 0680, 0745, 0770, 0832, 1024, 1025, 1026, 1028, 1029, 1053, 1055, 1056, 1060, 1063, 1065, 1068, 1069, 1070, 1077, 1078, 1082, 1085, 1091, 1093, 1099, 1104, 1110 | ja | ≥ Stufe 6 | ca. 0,03 % | vollständig recycelbar, hergestellt mit einem Anteil an Recyclingmaterial von bis zu 23 % | 5500-N, 4502-Y, 3010-G30Y, 2002-Y50R, 3005-Y50R, 2050-Y80R, 4502-R, 2030-R80B, 5010-Y50R, 5010-R90B, 3005-Y20R, 3000-N, 4010-Y50R, 1502-R, 4502-B, 3002-R, 5005-Y20R, 3010-Y40R, 1505-Y90R, 4010-Y30R, 5005-Y80R, 3020-Y, 3010-Y50R, 4005-Y20R | Protecsol®2 | ja | ja | < 10 µg/m³ | FloorScore® | https://cdn.ais-online.de/m2/45/65245/images/63/48848263px5000x3750.jpg
TARALAY IMPRESSION HOP COMPACT - NATURE OAK CLEAR | 3475710614965 | 29871055 | Klasse 34, Klasse 43 | R 10 | Beton, grafisch, Holz, Terrazzo, Textil, uni | beige, blau, braun, dunkelbeige, dunkelgrau, grau, grün, hellgrau, rot | Polyvinylchlorid (PVC) | 2.000,00 | 20.000,00 | max. 2 kV (antistatisch) | mit Nahtband | heterogen | Bfl-s1 | chemikalienbeständig gem. Herstellerangabe, haushaltschemikalienbeständig | lichtecht | E1 | Rolle | Bindemittelgehalt Typ I | 23,00 | 0,70 | 2,30 | 3,20 | 17,70 - 63,70 | 0,03 | 8,00 | 0,25 | > 99 % wachstumshemmend | 99,7 % nach 2 h; 99,9 % nach 5 h | ja | ja | 0373, 0523, 0543, 0680, 0745, 0770, 0832, 1024, 1025, 1026, 1028, 1029, 1053, 1055, 1056, 1060, 1063, 1065, 1068, 1069, 1070, 1077, 1078, 1082, 1085, 1091, 1093, 1099, 1104, 1110 | ja | ≥ Stufe 6 | ca. 0,03 % | vollständig recycelbar, hergestellt mit einem Anteil an Recyclingmaterial von bis zu 23 % | 5500-N, 4502-Y, 3010-G30Y, 2002-Y50R, 3005-Y50R, 2050-Y80R, 4502-R, 2030-R80B, 5010-Y50R, 5010-R90B, 3005-Y20R, 3000-N, 4010-Y50R, 1502-R, 4502-B, 3002-R, 5005-Y20R, 3010-Y40R, 1505-Y90R, 4010-Y30R, 5005-Y80R, 3020-Y, 3010-Y50R, 4005-Y20R | Protecsol®2 | ja | ja | < 10 µg/m³ | FloorScore® | https://cdn.ais-online.de/m2/45/65245/images/17/48848017px5000x3750.jpg
TARALAY IMPRESSION HOP COMPACT - NATURE OAK DARK | 3475710614972 | 29871056 | Klasse 34, Klasse 43 | R 10 | Beton, grafisch, Holz, Terrazzo, Textil, uni | beige, blau, braun, dunkelbeige, dunkelgrau, grau, grün, hellgrau, rot | Polyvinylchlorid (PVC) | 2.000,00 | 20.000,00 | max. 2 kV (antistatisch) | mit Nahtband | heterogen | Bfl-s1 | chemikalienbeständig gem. Herstellerangabe, haushaltschemikalienbeständig | lichtecht | E1 | Rolle | Bindemittelgehalt Typ I | 23,00 | 0,70 | 2,30 | 3,20 | 17,70 - 63,70 | 0,03 | 8,00 | 0,25 | > 99 % wachstumshemmend | 99,7 % nach 2 h; 99,9 % nach 5 h | ja | ja | 0373, 0523, 0543, 0680, 0745, 0770, 0832, 1024, 1025, 1026, 1028, 1029, 1053, 1055, 1056, 1060, 1063, 1065, 1068, 1069, 1070, 1077, 1078, 1082, 1085, 1091, 1093, 1099, 1104, 1110 | ja | ≥ Stufe 6 | ca. 0,03 % | vollständig recycelbar, hergestellt mit einem Anteil an Recyclingmaterial von bis zu 23 % | 5500-N, 4502-Y, 3010-G30Y, 2002-Y50R, 3005-Y50R, 2050-Y80R, 4502-R, 2030-R80B, 5010-Y50R, 5010-R90B, 3005-Y20R, 3000-N, 4010-Y50R, 1502-R, 4502-B, 3002-R, 5005-Y20R, 3010-Y40R, 1505-Y90R, 4010-Y30R, 5005-Y80R, 3020-Y, 3010-Y50R, 4005-Y20R | Protecsol®2 | ja | ja | < 10 µg/m³ | FloorScore® | https://cdn.ais-online.de/m2/45/65245/images/76/48848176px5000x3750.jpg https://cdn.ais-online.de/m2/45/65245/images/20/48848320px5184x3456.jpg
TARALAY IMPRESSION HOP COMPACT - NEST METAL | 3475710614927 | 29870745 | Klasse 34, Klasse 43 | R 10 | Beton, grafisch, Holz, Terrazzo, Textil, uni | beige, blau, braun, dunkelbeige, dunkelgrau, grau, grün, hellgrau, rot | Polyvinylchlorid (PVC) | 2.000,00 | 20.000,00 | max. 2 kV (antistatisch) | mit Nahtband | heterogen | Bfl-s1 | chemikalienbeständig gem. Herstellerangabe, haushaltschemikalienbeständig | lichtecht | E1 | Rolle | Bindemittelgehalt Typ I | 23,00 | 0,70 | 2,30 | 3,20 | 17,70 - 63,70 | 0,03 | 8,00 | 0,25 | > 99 % wachstumshemmend | 99,7 % nach 2 h; 99,9 % nach 5 h | ja | ja | 0373, 0523, 0543, 0680, 0745, 0770, 0832, 1024, 1025, 1026, 1028, 1029, 1053, 1055, 1056, 1060, 1063, 1065, 1068, 1069, 1070, 1077, 1078, 1082, 1085, 1091, 1093, 1099, 1104, 1110 | ja | ≥ Stufe 6 | ca. 0,03 % | vollständig recycelbar, hergestellt mit einem Anteil an Recyclingmaterial von bis zu 23 % | 5500-N, 4502-Y, 3010-G30Y, 2002-Y50R, 3005-Y50R, 2050-Y80R, 4502-R, 2030-R80B, 5010-Y50R, 5010-R90B, 3005-Y20R, 3000-N, 4010-Y50R, 1502-R, 4502-B, 3002-R, 5005-Y20R, 3010-Y40R, 1505-Y90R, 4010-Y30R, 5005-Y80R, 3020-Y, 3010-Y50R, 4005-Y20R | Protecsol®2 | ja | ja | < 10 µg/m³ | FloorScore® | https://cdn.ais-online.de/m2/45/65245/images/56/48848056px1024x748.jpg
TARALAY IMPRESSION HOP COMPACT - NOMA ICE | 3475710615061 | 29870373 | Klasse 34, Klasse 43 | R 10 | Beton, grafisch, Holz, Terrazzo, Textil, uni | beige, blau, braun, dunkelbeige, dunkelgrau, grau, grün, hellgrau, rot | Polyvinylchlorid (PVC) | 2.000,00 | 20.000,00 | max. 2 kV (antistatisch) | mit Nahtband | heterogen | Bfl-s1 | chemikalienbeständig gem. Herstellerangabe, haushaltschemikalienbeständig | lichtecht | E1 | Rolle | Bindemittelgehalt Typ I | 23,00 | 0,70 | 2,30 | 3,20 | 17,70 - 63,70 | 0,03 | 8,00 | 0,25 | > 99 % wachstumshemmend | 99,7 % nach 2 h; 99,9 % nach 5 h | ja | ja | 0373, 0523, 0543, 0680, 0745, 0770, 0832, 1024, 1025, 1026, 1028, 1029, 1053, 1055, 1056, 1060, 1063, 1065, 1068, 1069, 1070, 1077, 1078, 1082, 1085, 1091, 1093, 1099, 1104, 1110 | ja | ≥ Stufe 6 | ca. 0,03 % | vollständig recycelbar, hergestellt mit einem Anteil an Recyclingmaterial von bis zu 23 % | 5500-N, 4502-Y, 3010-G30Y, 2002-Y50R, 3005-Y50R, 2050-Y80R, 4502-R, 2030-R80B, 5010-Y50R, 5010-R90B, 3005-Y20R, 3000-N, 4010-Y50R, 1502-R, 4502-B, 3002-R, 5005-Y20R, 3010-Y40R, 1505-Y90R, 4010-Y30R, 5005-Y80R, 3020-Y, 3010-Y50R, 4005-Y20R | Protecsol®2 | ja | ja | < 10 µg/m³ | FloorScore® | https://cdn.ais-online.de/m2/45/65245/images/81/48847981px843x850.jpg
TARALAY IMPRESSION HOP COMPACT - RAINTREE NATURAL | 3475710615122 | 29871077 | Klasse 34, Klasse 43 | R 10 | Beton, grafisch, Holz, Terrazzo, Textil, uni | beige, blau, braun, dunkelbeige, dunkelgrau, grau, grün, hellgrau, rot | Polyvinylchlorid (PVC) | 2.000,00 | 20.000,00 | max. 2 kV (antistatisch) | mit Nahtband | heterogen | Bfl-s1 | chemikalienbeständig gem. Herstellerangabe, haushaltschemikalienbeständig | lichtecht | E1 | Rolle | Bindemittelgehalt Typ I | 23,00 | 0,70 | 2,30 | 3,20 | 17,70 - 63,70 | 0,03 | 8,00 | 0,25 | > 99 % wachstumshemmend | 99,7 % nach 2 h; 99,9 % nach 5 h | ja | ja | 0373, 0523, 0543, 0680, 0745, 0770, 0832, 1024, 1025, 1026, 1028, 1029, 1053, 1055, 1056, 1060, 1063, 1065, 1068, 1069, 1070, 1077, 1078, 1082, 1085, 1091, 1093, 1099, 1104, 1110 | ja | ≥ Stufe 6 | ca. 0,03 % | vollständig recycelbar, hergestellt mit einem Anteil an Recyclingmaterial von bis zu 23 % | 5500-N, 4502-Y, 3010-G30Y, 2002-Y50R, 3005-Y50R, 2050-Y80R, 4502-R, 2030-R80B, 5010-Y50R, 5010-R90B, 3005-Y20R, 3000-N, 4010-Y50R, 1502-R, 4502-B, 3002-R, 5005-Y20R, 3010-Y40R, 1505-Y90R, 4010-Y30R, 5005-Y80R, 3020-Y, 3010-Y50R, 4005-Y20R | Protecsol®2 | ja | ja | < 10 µg/m³ | FloorScore® | https://cdn.ais-online.de/m2/45/65245/images/70/48848170px5264x5264.jpg https://cdn.ais-online.de/m2/45/65245/images/84/49046284px4800x3064.jpg
TARALAY IMPRESSION HOP COMPACT - RIVAU NATURE | 3475710615054 | 29871110 | Klasse 34, Klasse 43 | R 10 | Beton, grafisch, Holz, Terrazzo, Textil, uni | beige, blau, braun, dunkelbeige, dunkelgrau, grau, grün, hellgrau, rot | Polyvinylchlorid (PVC) | 2.000,00 | 20.000,00 | max. 2 kV (antistatisch) | mit Nahtband | heterogen | Bfl-s1 | chemikalienbeständig gem. Herstellerangabe, haushaltschemikalienbeständig | lichtecht | E1 | Rolle | Bindemittelgehalt Typ I | 23,00 | 0,70 | 2,30 | 3,20 | 17,70 - 63,70 | 0,03 | 8,00 | 0,25 | > 99 % wachstumshemmend | 99,7 % nach 2 h; 99,9 % nach 5 h | ja | ja | 0373, 0523, 0543, 0680, 0745, 0770, 0832, 1024, 1025, 1026, 1028, 1029, 1053, 1055, 1056, 1060, 1063, 1065, 1068, 1069, 1070, 1077, 1078, 1082, 1085, 1091, 1093, 1099, 1104, 1110 | ja | ≥ Stufe 6 | ca. 0,03 % | vollständig recycelbar, hergestellt mit einem Anteil an Recyclingmaterial von bis zu 23 % | 5500-N, 4502-Y, 3010-G30Y, 2002-Y50R, 3005-Y50R, 2050-Y80R, 4502-R, 2030-R80B, 5010-Y50R, 5010-R90B, 3005-Y20R, 3000-N, 4010-Y50R, 1502-R, 4502-B, 3002-R, 5005-Y20R, 3010-Y40R, 1505-Y90R, 4010-Y30R, 5005-Y80R, 3020-Y, 3010-Y50R, 4005-Y20R | Protecsol®2 | ja | ja | < 10 µg/m³ | FloorScore® | https://cdn.ais-online.de/m2/45/65245/images/59/48848059px3750x5000.jpg https://cdn.ais-online.de/m2/45/65245/images/90/48848290px2505x3543.jpg https://cdn.ais-online.de/m2/45/65245/images/83/49046283px1500x2000.jpg
TARALAY IMPRESSION HOP COMPACT - ROUGH BEIGE | 3475710614941 | 29871028 | Klasse 34, Klasse 43 | R 10 | Beton, grafisch, Holz, Terrazzo, Textil, uni | beige, blau, braun, dunkelbeige, dunkelgrau, grau, grün, hellgrau, rot | Polyvinylchlorid (PVC) | 2.000,00 | 20.000,00 | max. 2 kV (antistatisch) | mit Nahtband | heterogen | Bfl-s1 | chemikalienbeständig gem. Herstellerangabe, haushaltschemikalienbeständig | lichtecht | E1 | Rolle | Bindemittelgehalt Typ I | 23,00 | 0,70 | 2,30 | 3,20 | 17,70 - 63,70 | 0,03 | 8,00 | 0,25 | > 99 % wachstumshemmend | 99,7 % nach 2 h; 99,9 % nach 5 h | ja | ja | 0373, 0523, 0543, 0680, 0745, 0770, 0832, 1024, 1025, 1026, 1028, 1029, 1053, 1055, 1056, 1060, 1063, 1065, 1068, 1069, 1070, 1077, 1078, 1082, 1085, 1091, 1093, 1099, 1104, 1110 | ja | ≥ Stufe 6 | ca. 0,03 % | vollständig recycelbar, hergestellt mit einem Anteil an Recyclingmaterial von bis zu 23 % | 5500-N, 4502-Y, 3010-G30Y, 2002-Y50R, 3005-Y50R, 2050-Y80R, 4502-R, 2030-R80B, 5010-Y50R, 5010-R90B, 3005-Y20R, 3000-N, 4010-Y50R, 1502-R, 4502-B, 3002-R, 5005-Y20R, 3010-Y40R, 1505-Y90R, 4010-Y30R, 5005-Y80R, 3020-Y, 3010-Y50R, 4005-Y20R | Protecsol®2 | ja | ja | < 10 µg/m³ | FloorScore® | https://cdn.ais-online.de/m2/45/65245/images/41/48848041px3605x3604.jpg
TARALAY IMPRESSION HOP COMPACT - ROUGH GREY | 3475710614958 | 29871029 | Klasse 34, Klasse 43 | R 10 | Beton, grafisch, Holz, Terrazzo, Textil, uni | beige, blau, braun, dunkelbeige, dunkelgrau, grau, grün, hellgrau, rot | Polyvinylchlorid (PVC) | 2.000,00 | 20.000,00 | max. 2 kV (antistatisch) | mit Nahtband | heterogen | Bfl-s1 | chemikalienbeständig gem. Herstellerangabe, haushaltschemikalienbeständig | lichtecht | E1 | Rolle | Bindemittelgehalt Typ I | 23,00 | 0,70 | 2,30 | 3,20 | 17,70 - 63,70 | 0,03 | 8,00 | 0,25 | > 99 % wachstumshemmend | 99,7 % nach 2 h; 99,9 % nach 5 h | ja | ja | 0373, 0523, 0543, 0680, 0745, 0770, 0832, 1024, 1025, 1026, 1028, 1029, 1053, 1055, 1056, 1060, 1063, 1065, 1068, 1069, 1070, 1077, 1078, 1082, 1085, 1091, 1093, 1099, 1104, 1110 | ja | ≥ Stufe 6 | ca. 0,03 % | vollständig recycelbar, hergestellt mit einem Anteil an Recyclingmaterial von bis zu 23 % | 5500-N, 4502-Y, 3010-G30Y, 2002-Y50R, 3005-Y50R, 2050-Y80R, 4502-R, 2030-R80B, 5010-Y50R, 5010-R90B, 3005-Y20R, 3000-N, 4010-Y50R, 1502-R, 4502-B, 3002-R, 5005-Y20R, 3010-Y40R, 1505-Y90R, 4010-Y30R, 5005-Y80R, 3020-Y, 3010-Y50R, 4005-Y20R | Protecsol®2 | ja | ja | < 10 µg/m³ | FloorScore® | https://cdn.ais-online.de/m2/45/65245/images/80/48848080px3600x3600.jpg https://cdn.ais-online.de/m2/45/65245/images/81/49046281px1500x2000.jpg
TARALAY IMPRESSION HOP COMPACT - TERRAZZO NAPOLI | 3475710614996 | 29871060 | Klasse 34, Klasse 43 | R 10 | Beton, grafisch, Holz, Terrazzo, Textil, uni | beige, blau, braun, dunkelbeige, dunkelgrau, grau, grün, hellgrau, rot | Polyvinylchlorid (PVC) | 2.000,00 | 20.000,00 | max. 2 kV (antistatisch) | mit Nahtband | heterogen | Bfl-s1 | chemikalienbeständig gem. Herstellerangabe, haushaltschemikalienbeständig | lichtecht | E1 | Rolle | Bindemittelgehalt Typ I | 23,00 | 0,70 | 2,30 | 3,20 | 17,70 - 63,70 | 0,03 | 8,00 | 0,25 | > 99 % wachstumshemmend | 99,7 % nach 2 h; 99,9 % nach 5 h | ja | ja | 0373, 0523, 0543, 0680, 0745, 0770, 0832, 1024, 1025, 1026, 1028, 1029, 1053, 1055, 1056, 1060, 1063, 1065, 1068, 1069, 1070, 1077, 1078, 1082, 1085, 1091, 1093, 1099, 1104, 1110 | ja | ≥ Stufe 6 | ca. 0,03 % | vollständig recycelbar, hergestellt mit einem Anteil an Recyclingmaterial von bis zu 23 % | 5500-N, 4502-Y, 3010-G30Y, 2002-Y50R, 3005-Y50R, 2050-Y80R, 4502-R, 2030-R80B, 5010-Y50R, 5010-R90B, 3005-Y20R, 3000-N, 4010-Y50R, 1502-R, 4502-B, 3002-R, 5005-Y20R, 3010-Y40R, 1505-Y90R, 4010-Y30R, 5005-Y80R, 3020-Y, 3010-Y50R, 4005-Y20R | Protecsol®2 | ja | ja | < 10 µg/m³ | FloorScore® | https://cdn.ais-online.de/m2/45/65245/images/21/48848221px3611x3610.jpg
TARALAY IMPRESSION HOP COMPACT - UNI MATT CORAIL | 3475710614989 | 29871091 | Klasse 34, Klasse 43 | R 10 | Beton, grafisch, Holz, Terrazzo, Textil, uni | beige, blau, braun, dunkelbeige, dunkelgrau, grau, grün, hellgrau, rot | Polyvinylchlorid (PVC) | 2.000,00 | 20.000,00 | max. 2 kV (antistatisch) | mit Nahtband | heterogen | Bfl-s1 | chemikalienbeständig gem. Herstellerangabe, haushaltschemikalienbeständig | lichtecht | E1 | Rolle | Bindemittelgehalt Typ I | 23,00 | 0,70 | 2,30 | 3,20 | 17,70 - 63,70 | 0,03 | 8,00 | 0,25 | > 99 % wachstumshemmend | 99,7 % nach 2 h; 99,9 % nach 5 h | ja | ja | 0373, 0523, 0543, 0680, 0745, 0770, 0832, 1024, 1025, 1026, 1028, 1029, 1053, 1055, 1056, 1060, 1063, 1065, 1068, 1069, 1070, 1077, 1078, 1082, 1085, 1091, 1093, 1099, 1104, 1110 | ja | ≥ Stufe 6 | ca. 0,03 % | vollständig recycelbar, hergestellt mit einem Anteil an Recyclingmaterial von bis zu 23 % | 5500-N, 4502-Y, 3010-G30Y, 2002-Y50R, 3005-Y50R, 2050-Y80R, 4502-R, 2030-R80B, 5010-Y50R, 5010-R90B, 3005-Y20R, 3000-N, 4010-Y50R, 1502-R, 4502-B, 3002-R, 5005-Y20R, 3010-Y40R, 1505-Y90R, 4010-Y30R, 5005-Y80R, 3020-Y, 3010-Y50R, 4005-Y20R | Protecsol®2 | ja | ja | < 10 µg/m³ | FloorScore® | https://cdn.ais-online.de/m2/45/65245/images/40/48848140px5104x5104.jpg
TARALAY IMPRESSION HOP COMPACT - UNI MATT GREY | 3475710615207 | 29870832 | Klasse 34, Klasse 43 | R 10 | Beton, grafisch, Holz, Terrazzo, Textil, uni | beige, blau, braun, dunkelbeige, dunkelgrau, grau, grün, hellgrau, rot | Polyvinylchlorid (PVC) | 2.000,00 | 20.000,00 | max. 2 kV (antistatisch) | mit Nahtband | heterogen | Bfl-s1 | chemikalienbeständig gem. Herstellerangabe, haushaltschemikalienbeständig | lichtecht | E1 | Rolle | Bindemittelgehalt Typ I | 23,00 | 0,70 | 2,30 | 3,20 | 17,70 - 63,70 | 0,03 | 8,00 | 0,25 | > 99 % wachstumshemmend | 99,7 % nach 2 h; 99,9 % nach 5 h | ja | ja | 0373, 0523, 0543, 0680, 0745, 0770, 0832, 1024, 1025, 1026, 1028, 1029, 1053, 1055, 1056, 1060, 1063, 1065, 1068, 1069, 1070, 1077, 1078, 1082, 1085, 1091, 1093, 1099, 1104, 1110 | ja | ≥ Stufe 6 | ca. 0,03 % | vollständig recycelbar, hergestellt mit einem Anteil an Recyclingmaterial von bis zu 23 % | 5500-N, 4502-Y, 3010-G30Y, 2002-Y50R, 3005-Y50R, 2050-Y80R, 4502-R, 2030-R80B, 5010-Y50R, 5010-R90B, 3005-Y20R, 3000-N, 4010-Y50R, 1502-R, 4502-B, 3002-R, 5005-Y20R, 3010-Y40R, 1505-Y90R, 4010-Y30R, 5005-Y80R, 3020-Y, 3010-Y50R, 4005-Y20R | Protecsol®2 | ja | ja | < 10 µg/m³ | FloorScore® | https://cdn.ais-online.de/m2/45/65245/images/35/48848035px1024x768.jpg
TARALAY IMPRESSION HOP COMPACT - UNI MATT INDIGO | 3475710615139 | 29871078 | Klasse 34, Klasse 43 | R 10 | Beton, grafisch, Holz, Terrazzo, Textil, uni | beige, blau, braun, dunkelbeige, dunkelgrau, grau, grün, hellgrau, rot | Polyvinylchlorid (PVC) | 2.000,00 | 20.000,00 | max. 2 kV (antistatisch) | mit Nahtband | heterogen | Bfl-s1 | chemikalienbeständig gem. Herstellerangabe, haushaltschemikalienbeständig | lichtecht | E1 | Rolle | Bindemittelgehalt Typ I | 23,00 | 0,70 | 2,30 | 3,20 | 17,70 - 63,70 | 0,03 | 8,00 | 0,25 | > 99 % wachstumshemmend | 99,7 % nach 2 h; 99,9 % nach 5 h | ja | ja | 0373, 0523, 0543, 0680, 0745, 0770, 0832, 1024, 1025, 1026, 1028, 1029, 1053, 1055, 1056, 1060, 1063, 1065, 1068, 1069, 1070, 1077, 1078, 1082, 1085, 1091, 1093, 1099, 1104, 1110 | ja | ≥ Stufe 6 | ca. 0,03 % | vollständig recycelbar, hergestellt mit einem Anteil an Recyclingmaterial von bis zu 23 % | 5500-N, 4502-Y, 3010-G30Y, 2002-Y50R, 3005-Y50R, 2050-Y80R, 4502-R, 2030-R80B, 5010-Y50R, 5010-R90B, 3005-Y20R, 3000-N, 4010-Y50R, 1502-R, 4502-B, 3002-R, 5005-Y20R, 3010-Y40R, 1505-Y90R, 4010-Y30R, 5005-Y80R, 3020-Y, 3010-Y50R, 4005-Y20R | Protecsol®2 | ja | ja | < 10 µg/m³ | FloorScore® | https://cdn.ais-online.de/m2/45/65245/images/54/48848254px5221x5221.jpg
TARALAY IMPRESSION HOP COMPACT - UNI MATT LIGHT GREEN | 3475710615146 | 29871082 | Klasse 34, Klasse 43 | R 10 | Beton, grafisch, Holz, Terrazzo, Textil, uni | beige, blau, braun, dunkelbeige, dunkelgrau, grau, grün, hellgrau, rot | Polyvinylchlorid (PVC) | 2.000,00 | 20.000,00 | max. 2 kV (antistatisch) | mit Nahtband | heterogen | Bfl-s1 | chemikalienbeständig gem. Herstellerangabe, haushaltschemikalienbeständig | lichtecht | E1 | Rolle | Bindemittelgehalt Typ I | 23,00 | 0,70 | 2,30 | 3,20 | 17,70 - 63,70 | 0,03 | 8,00 | 0,25 | > 99 % wachstumshemmend | 99,7 % nach 2 h; 99,9 % nach 5 h | ja | ja | 0373, 0523, 0543, 0680, 0745, 0770, 0832, 1024, 1025, 1026, 1028, 1029, 1053, 1055, 1056, 1060, 1063, 1065, 1068, 1069, 1070, 1077, 1078, 1082, 1085, 1091, 1093, 1099, 1104, 1110 | ja | ≥ Stufe 6 | ca. 0,03 % | vollständig recycelbar, hergestellt mit einem Anteil an Recyclingmaterial von bis zu 23 % | 5500-N, 4502-Y, 3010-G30Y, 2002-Y50R, 3005-Y50R, 2050-Y80R, 4502-R, 2030-R80B, 5010-Y50R, 5010-R90B, 3005-Y20R, 3000-N, 4010-Y50R, 1502-R, 4502-B, 3002-R, 5005-Y20R, 3010-Y40R, 1505-Y90R, 4010-Y30R, 5005-Y80R, 3020-Y, 3010-Y50R, 4005-Y20R | Protecsol®2 | ja | ja | < 10 µg/m³ | FloorScore® | https://cdn.ais-online.de/m2/45/65245/images/16/48848116px5123x5122.jpg
TARALAY IMPRESSION HOP COMPACT - UNI MATT TEAL | 3475710615191 | 29871085 | Klasse 34, Klasse 43 | R 10 | Beton, grafisch, Holz, Terrazzo, Textil, uni | beige, blau, braun, dunkelbeige, dunkelgrau, grau, grün, hellgrau, rot | Polyvinylchlorid (PVC) | 2.000,00 | 20.000,00 | max. 2 kV (antistatisch) | mit Nahtband | heterogen | Bfl-s1 | chemikalienbeständig gem. Herstellerangabe, haushaltschemikalienbeständig | lichtecht | E1 | Rolle | Bindemittelgehalt Typ I | 23,00 | 0,70 | 2,30 | 3,20 | 17,70 - 63,70 | 0,03 | 8,00 | 0,25 | > 99 % wachstumshemmend | 99,7 % nach 2 h; 99,9 % nach 5 h | ja | ja | 0373, 0523, 0543, 0680, 0745, 0770, 0832, 1024, 1025, 1026, 1028, 1029, 1053, 1055, 1056, 1060, 1063, 1065, 1068, 1069, 1070, 1077, 1078, 1082, 1085, 1091, 1093, 1099, 1104, 1110 | ja | ≥ Stufe 6 | ca. 0,03 % | vollständig recycelbar, hergestellt mit einem Anteil an Recyclingmaterial von bis zu 23 % | 5500-N, 4502-Y, 3010-G30Y, 2002-Y50R, 3005-Y50R, 2050-Y80R, 4502-R, 2030-R80B, 5010-Y50R, 5010-R90B, 3005-Y20R, 3000-N, 4010-Y50R, 1502-R, 4502-B, 3002-R, 5005-Y20R, 3010-Y40R, 1505-Y90R, 4010-Y30R, 5005-Y80R, 3020-Y, 3010-Y50R, 4005-Y20R | Protecsol®2 | ja | ja | < 10 µg/m³ | FloorScore® | https://cdn.ais-online.de/m2/45/65245/images/27/48848227px5255x5255.jpg https://cdn.ais-online.de/m2/45/65245/images/87/48848287px1500x2000.jpg
TARALAY IMPRESSION HOP COMPACT - WOOD FUSION NATURE | 3475710620263 | 29911104 | Klasse 34, Klasse 43 | R 10 | Beton, grafisch, Holz, Terrazzo, Textil, uni | beige, blau, braun, dunkelbeige, dunkelgrau, grau, grün, hellgrau, rot | Polyvinylchlorid (PVC) | 2.000,00 | 20.000,00 | max. 2 kV (antistatisch) | mit Nahtband | heterogen | Bfl-s1 | chemikalienbeständig gem. Herstellerangabe, haushaltschemikalienbeständig | lichtecht | E1 | Rolle | Bindemittelgehalt Typ I | 23,00 | 0,70 | 2,30 | 3,20 | 17,70 - 63,70 | 0,03 | 8,00 | 0,25 | > 99 % wachstumshemmend | 99,7 % nach 2 h; 99,9 % nach 5 h | ja | ja | 0373, 0523, 0543, 0680, 0745, 0770, 0832, 1024, 1025, 1026, 1028, 1029, 1053, 1055, 1056, 1060, 1063, 1065, 1068, 1069, 1070, 1077, 1078, 1082, 1085, 1091, 1093, 1099, 1104, 1110 | ja | ≥ Stufe 6 | ca. 0,03 % | vollständig recycelbar, hergestellt mit einem Anteil an Recyclingmaterial von bis zu 23 % | 5500-N, 4502-Y, 3010-G30Y, 2002-Y50R, 3005-Y50R, 2050-Y80R, 4502-R, 2030-R80B, 5010-Y50R, 5010-R90B, 3005-Y20R, 3000-N, 4010-Y50R, 1502-R, 4502-B, 3002-R, 5005-Y20R, 3010-Y40R, 1505-Y90R, 4010-Y30R, 5005-Y80R, 3020-Y, 3010-Y50R, 4005-Y20R | Protecsol®2 | ja | ja | < 10 µg/m³ | FloorScore® | https://cdn.ais-online.de/m2/45/65245/images/61/48848161px2407x1498.jpg https://cdn.ais-online.de/m2/45/65245/images/29/48848329px4153x5500.jpg https://cdn.ais-online.de/m2/45/65245/images/82/49046282px2480x3745.jpg
powered by Heinze