## Gerflor
Gerflor
Name | GTIN | HAN | Benutzungsintensität | Farbton | Werkstoff | Breite (mm) | Länge (mm) | Aufladungsspannung im Begehversuch | Befestigung | Bodenbelag heterogen/homogen | Brandverhalten | Chemische Beständigkeit | Farbechtheit | Formaldehyd Emissionsklasse | Lieferform | Rückenausrüstung | Verschleißgruppe/-klasse Bodenbelag | Dicke Nutzschicht (mm) | Gesamtdicke Belag (mm) | Gewicht (kg/m²) | Reflexionsgrad (%) | Resteindruck (mm) | Trittschallverbesserungsmaß (dB) | Wärmeleitfähigkeit (W/(m*K)) | Gerflor_Farbcode | Desinfektionsmittelbeständig | Lichtechtheit | Maßstabilität | Nachhaltigkeit | Oberflächenvergütung | REACH-konform | Zertifikate | Antibakterielle Aktivität (E. coli – S. aureus – MRSA) | Verschleißverhalten | Schaumträger | Bilder
TARALAY INITIAL COMFORT 43 PRO - Bahnen |  |  | Klasse 34, Klasse 41, Klasse 42 | beige, blau, dunkelbraun, dunkelgrau, grau, grün, hellbeige, hellgrau | Polyvinylchlorid (PVC) | 2.000,00 | 25.000,00 | max. 2 kV (antistatisch) | kleben, schweißen | heterogen | Bfl-s1 | chemikalienbeständig gem. Herstellerangabe, haushaltschemikalienbeständig | lichtecht | E1 | Rolle | Schaumausrüstung | T | 0,65 | 3,35 | 2,83 | 13,70 - 60,70 | 0,10 | 19,00 | 0,25 | 0024, 0035, 0037, 0047, 0049, 0465, 0515, 0516, 0545, 0590, 0595, 0596, 0597, 0600, 0779, 0790, 0797, 0799, 0824, 0825, 0828, 0829 | ja | ≥ Stufe 6 | ≤ 0,40 % | teilweise hergestellt aus hauseigenem Recyclat | Protecsol® | ja | FloorScore® | > 99 % wachstumshemmend | ≤ 2,0 mm³ | HD Schaumträger | https://cdn.ais-online.de/m2/45/65245/images/44/43143244px1334x2000.jpg https://cdn.ais-online.de/m2/45/65245/images/07/43144007px2000x1413.jpg https://cdn.ais-online.de/m2/45/65245/images/08/43144008px2000x1409.jpg https://cdn.ais-online.de/m2/45/65245/images/09/43144009px2000x1382.jpg https://cdn.ais-online.de/m2/45/65245/images/10/43144010px2000x2000.jpg https://cdn.ais-online.de/m2/45/65245/images/52/43143252px850x751.jpg https://cdn.ais-online.de/m2/45/65245/images/78/45297278px2000x2000.jpg https://cdn.ais-online.de/m2/45/65245/images/64/43144164px1411x2000.jpg https://cdn.ais-online.de/m2/45/65245/images/65/43144165px1406x2000.jpg https://cdn.ais-online.de/m2/45/65245/images/66/43144166px2000x1382.jpg https://cdn.ais-online.de/m2/45/65245/images/91/43143591px850x850.jpg https://cdn.ais-online.de/m2/45/65245/images/29/43143729px2000x2000.jpg https://cdn.ais-online.de/m2/45/65245/images/47/43143247px2000x2000.jpg https://cdn.ais-online.de/m2/45/65245/images/48/43143248px2000x1382.jpg https://cdn.ais-online.de/m2/45/65245/images/49/43143249px2000x1382.jpg https://cdn.ais-online.de/m2/45/65245/images/50/43143250px2000x2000.jpg https://cdn.ais-online.de/m2/45/65245/images/85/43143585px2000x1382.jpg https://cdn.ais-online.de/m2/45/65245/images/86/43143586px2000x2000.jpg https://cdn.ais-online.de/m2/45/65245/images/87/43143587px2000x1382.jpg https://cdn.ais-online.de/m2/45/65245/images/88/43143588px2000x1382.jpg https://cdn.ais-online.de/m2/45/65245/images/89/43143589px1409x2000.jpg https://cdn.ais-online.de/m2/45/65245/images/24/45297324px2000x1414.jpg https://cdn.ais-online.de/m2/45/65245/images/63/43144163px567x850.jpg
TARALAY INITIAL COMFORT 43 PRO - DIVERSION ATLANTIQUE |  | 22150597 | Klasse 34, Klasse 41, Klasse 42 | beige, blau, dunkelbraun, dunkelgrau, grau, grün, hellbeige, hellgrau | Polyvinylchlorid (PVC) | 2.000,00 | 25.000,00 | max. 2 kV (antistatisch) | kleben, schweißen | heterogen | Bfl-s1 | chemikalienbeständig gem. Herstellerangabe, haushaltschemikalienbeständig | lichtecht | E1 | Rolle | Schaumausrüstung | T | 0,65 | 3,35 | 2,83 | 13,70 - 60,70 | 0,10 | 19,00 | 0,25 | 0024, 0035, 0037, 0047, 0049, 0465, 0515, 0516, 0545, 0590, 0595, 0596, 0597, 0600, 0779, 0790, 0797, 0799, 0824, 0825, 0828, 0829 | ja | ≥ Stufe 6 | ≤ 0,40 % | teilweise hergestellt aus hauseigenem Recyclat | Protecsol® | ja | FloorScore® | > 99 % wachstumshemmend | ≤ 2,0 mm³ | HD Schaumträger | https://cdn.ais-online.de/m2/45/65245/images/85/43143585px2000x1382.jpg
TARALAY INITIAL COMFORT 43 PRO - DIVERSION BORDEAUX |  | 22150516 | Klasse 34, Klasse 41, Klasse 42 | beige, blau, dunkelbraun, dunkelgrau, grau, grün, hellbeige, hellgrau | Polyvinylchlorid (PVC) | 2.000,00 | 25.000,00 | max. 2 kV (antistatisch) | kleben, schweißen | heterogen | Bfl-s1 | chemikalienbeständig gem. Herstellerangabe, haushaltschemikalienbeständig | lichtecht | E1 | Rolle | Schaumausrüstung | T | 0,65 | 3,35 | 2,83 | 13,70 - 60,70 | 0,10 | 19,00 | 0,25 | 0024, 0035, 0037, 0047, 0049, 0465, 0515, 0516, 0545, 0590, 0595, 0596, 0597, 0600, 0779, 0790, 0797, 0799, 0824, 0825, 0828, 0829 | ja | ≥ Stufe 6 | ≤ 0,40 % | teilweise hergestellt aus hauseigenem Recyclat | Protecsol® | ja | FloorScore® | > 99 % wachstumshemmend | ≤ 2,0 mm³ | HD Schaumträger | https://cdn.ais-online.de/m2/45/65245/images/49/43143249px2000x1382.jpg
TARALAY INITIAL COMFORT 43 PRO - DIVERSION CARBONE | 3475710380365 | 22150049 | Klasse 34, Klasse 41, Klasse 42 | beige, blau, dunkelbraun, dunkelgrau, grau, grün, hellbeige, hellgrau | Polyvinylchlorid (PVC) | 2.000,00 | 25.000,00 | max. 2 kV (antistatisch) | kleben, schweißen | heterogen | Bfl-s1 | chemikalienbeständig gem. Herstellerangabe, haushaltschemikalienbeständig | lichtecht | E1 | Rolle | Schaumausrüstung | T | 0,65 | 3,35 | 2,83 | 13,70 - 60,70 | 0,10 | 19,00 | 0,25 | 0024, 0035, 0037, 0047, 0049, 0465, 0515, 0516, 0545, 0590, 0595, 0596, 0597, 0600, 0779, 0790, 0797, 0799, 0824, 0825, 0828, 0829 | ja | ≥ Stufe 6 | ≤ 0,40 % | teilweise hergestellt aus hauseigenem Recyclat | Protecsol® | ja | FloorScore® | > 99 % wachstumshemmend | ≤ 2,0 mm³ | HD Schaumträger | https://cdn.ais-online.de/m2/45/65245/images/10/43144010px2000x2000.jpg
TARALAY INITIAL COMFORT 43 PRO - DIVERSION CLEMENTINE |  | 22150600 | Klasse 34, Klasse 41, Klasse 42 | beige, blau, dunkelbraun, dunkelgrau, grau, grün, hellbeige, hellgrau | Polyvinylchlorid (PVC) | 2.000,00 | 25.000,00 | max. 2 kV (antistatisch) | kleben, schweißen | heterogen | Bfl-s1 | chemikalienbeständig gem. Herstellerangabe, haushaltschemikalienbeständig | lichtecht | E1 | Rolle | Schaumausrüstung | T | 0,65 | 3,35 | 2,83 | 13,70 - 60,70 | 0,10 | 19,00 | 0,25 | 0024, 0035, 0037, 0047, 0049, 0465, 0515, 0516, 0545, 0590, 0595, 0596, 0597, 0600, 0779, 0790, 0797, 0799, 0824, 0825, 0828, 0829 | ja | ≥ Stufe 6 | ≤ 0,40 % | teilweise hergestellt aus hauseigenem Recyclat | Protecsol® | ja | FloorScore® | > 99 % wachstumshemmend | ≤ 2,0 mm³ | HD Schaumträger | https://cdn.ais-online.de/m2/45/65245/images/09/43144009px2000x1382.jpg
TARALAY INITIAL COMFORT 43 PRO - DIVERSION GRENADE |  | 22150595 | Klasse 34, Klasse 41, Klasse 42 | beige, blau, dunkelbraun, dunkelgrau, grau, grün, hellbeige, hellgrau | Polyvinylchlorid (PVC) | 2.000,00 | 25.000,00 | max. 2 kV (antistatisch) | kleben, schweißen | heterogen | Bfl-s1 | chemikalienbeständig gem. Herstellerangabe, haushaltschemikalienbeständig | lichtecht | E1 | Rolle | Schaumausrüstung | T | 0,65 | 3,35 | 2,83 | 13,70 - 60,70 | 0,10 | 19,00 | 0,25 | 0024, 0035, 0037, 0047, 0049, 0465, 0515, 0516, 0545, 0590, 0595, 0596, 0597, 0600, 0779, 0790, 0797, 0799, 0824, 0825, 0828, 0829 | ja | ≥ Stufe 6 | ≤ 0,40 % | teilweise hergestellt aus hauseigenem Recyclat | Protecsol® | ja | FloorScore® | > 99 % wachstumshemmend | ≤ 2,0 mm³ | HD Schaumträger | https://cdn.ais-online.de/m2/45/65245/images/66/43144166px2000x1382.jpg
TARALAY INITIAL COMFORT 43 PRO - DIVERSION IVOIRE | 3475710380358 | 22150047 | Klasse 34, Klasse 41, Klasse 42 | beige, blau, dunkelbraun, dunkelgrau, grau, grün, hellbeige, hellgrau | Polyvinylchlorid (PVC) | 2.000,00 | 25.000,00 | max. 2 kV (antistatisch) | kleben, schweißen | heterogen | Bfl-s1 | chemikalienbeständig gem. Herstellerangabe, haushaltschemikalienbeständig | lichtecht | E1 | Rolle | Schaumausrüstung | T | 0,65 | 3,35 | 2,83 | 13,70 - 60,70 | 0,10 | 19,00 | 0,25 | 0024, 0035, 0037, 0047, 0049, 0465, 0515, 0516, 0545, 0590, 0595, 0596, 0597, 0600, 0779, 0790, 0797, 0799, 0824, 0825, 0828, 0829 | ja | ≥ Stufe 6 | ≤ 0,40 % | teilweise hergestellt aus hauseigenem Recyclat | Protecsol® | ja | FloorScore® | > 99 % wachstumshemmend | ≤ 2,0 mm³ | HD Schaumträger | https://cdn.ais-online.de/m2/45/65245/images/86/43143586px2000x2000.jpg
TARALAY INITIAL COMFORT 43 PRO - DIVERSION KIWI | 3475710380327 | 22150515 | Klasse 34, Klasse 41, Klasse 42 | beige, blau, dunkelbraun, dunkelgrau, grau, grün, hellbeige, hellgrau | Polyvinylchlorid (PVC) | 2.000,00 | 25.000,00 | max. 2 kV (antistatisch) | kleben, schweißen | heterogen | Bfl-s1 | chemikalienbeständig gem. Herstellerangabe, haushaltschemikalienbeständig | lichtecht | E1 | Rolle | Schaumausrüstung | T | 0,65 | 3,35 | 2,83 | 13,70 - 60,70 | 0,10 | 19,00 | 0,25 | 0024, 0035, 0037, 0047, 0049, 0465, 0515, 0516, 0545, 0590, 0595, 0596, 0597, 0600, 0779, 0790, 0797, 0799, 0824, 0825, 0828, 0829 | ja | ≥ Stufe 6 | ≤ 0,40 % | teilweise hergestellt aus hauseigenem Recyclat | Protecsol® | ja | FloorScore® | > 99 % wachstumshemmend | ≤ 2,0 mm³ | HD Schaumträger | https://cdn.ais-online.de/m2/45/65245/images/48/43143248px2000x1382.jpg
TARALAY INITIAL COMFORT 43 PRO - DIVERSION MIMOSA |  | 22150596 | Klasse 34, Klasse 41, Klasse 42 | beige, blau, dunkelbraun, dunkelgrau, grau, grün, hellbeige, hellgrau | Polyvinylchlorid (PVC) | 2.000,00 | 25.000,00 | max. 2 kV (antistatisch) | kleben, schweißen | heterogen | Bfl-s1 | chemikalienbeständig gem. Herstellerangabe, haushaltschemikalienbeständig | lichtecht | E1 | Rolle | Schaumausrüstung | T | 0,65 | 3,35 | 2,83 | 13,70 - 60,70 | 0,10 | 19,00 | 0,25 | 0024, 0035, 0037, 0047, 0049, 0465, 0515, 0516, 0545, 0590, 0595, 0596, 0597, 0600, 0779, 0790, 0797, 0799, 0824, 0825, 0828, 0829 | ja | ≥ Stufe 6 | ≤ 0,40 % | teilweise hergestellt aus hauseigenem Recyclat | Protecsol® | ja | FloorScore® | > 99 % wachstumshemmend | ≤ 2,0 mm³ | HD Schaumträger | https://cdn.ais-online.de/m2/45/65245/images/88/43143588px2000x1382.jpg
TARALAY INITIAL COMFORT 43 PRO - DIVERSION SOURIS | 3475710385834 | 22150824 | Klasse 34, Klasse 41, Klasse 42 | beige, blau, dunkelbraun, dunkelgrau, grau, grün, hellbeige, hellgrau | Polyvinylchlorid (PVC) | 2.000,00 | 25.000,00 | max. 2 kV (antistatisch) | kleben, schweißen | heterogen | Bfl-s1 | chemikalienbeständig gem. Herstellerangabe, haushaltschemikalienbeständig | lichtecht | E1 | Rolle | Schaumausrüstung | T | 0,65 | 3,35 | 2,83 | 13,70 - 60,70 | 0,10 | 19,00 | 0,25 | 0024, 0035, 0037, 0047, 0049, 0465, 0515, 0516, 0545, 0590, 0595, 0596, 0597, 0600, 0779, 0790, 0797, 0799, 0824, 0825, 0828, 0829 | ja | ≥ Stufe 6 | ≤ 0,40 % | teilweise hergestellt aus hauseigenem Recyclat | Protecsol® | ja | FloorScore® | > 99 % wachstumshemmend | ≤ 2,0 mm³ | HD Schaumträger | https://cdn.ais-online.de/m2/45/65245/images/64/43144164px1411x2000.jpg
TARALAY INITIAL COMFORT 43 PRO - DIVERSION TURQUOISE | 3475710385841 | 22150825 | Klasse 34, Klasse 41, Klasse 42 | beige, blau, dunkelbraun, dunkelgrau, grau, grün, hellbeige, hellgrau | Polyvinylchlorid (PVC) | 2.000,00 | 25.000,00 | max. 2 kV (antistatisch) | kleben, schweißen | heterogen | Bfl-s1 | chemikalienbeständig gem. Herstellerangabe, haushaltschemikalienbeständig | lichtecht | E1 | Rolle | Schaumausrüstung | T | 0,65 | 3,35 | 2,83 | 13,70 - 60,70 | 0,10 | 19,00 | 0,25 | 0024, 0035, 0037, 0047, 0049, 0465, 0515, 0516, 0545, 0590, 0595, 0596, 0597, 0600, 0779, 0790, 0797, 0799, 0824, 0825, 0828, 0829 | ja | ≥ Stufe 6 | ≤ 0,40 % | teilweise hergestellt aus hauseigenem Recyclat | Protecsol® | ja | FloorScore® | > 99 % wachstumshemmend | ≤ 2,0 mm³ | HD Schaumträger | https://cdn.ais-online.de/m2/45/65245/images/07/43144007px2000x1413.jpg
TARALAY INITIAL COMFORT 43 PRO - FILAMENT CREAM |  | 22150829 | Klasse 34, Klasse 41, Klasse 42 | beige, blau, dunkelbraun, dunkelgrau, grau, grün, hellbeige, hellgrau | Polyvinylchlorid (PVC) | 2.000,00 | 25.000,00 | max. 2 kV (antistatisch) | kleben, schweißen | heterogen | Bfl-s1 | chemikalienbeständig gem. Herstellerangabe, haushaltschemikalienbeständig | lichtecht | E1 | Rolle | Schaumausrüstung | T | 0,65 | 3,35 | 2,83 | 13,70 - 60,70 | 0,10 | 19,00 | 0,25 | 0024, 0035, 0037, 0047, 0049, 0465, 0515, 0516, 0545, 0590, 0595, 0596, 0597, 0600, 0779, 0790, 0797, 0799, 0824, 0825, 0828, 0829 | ja | ≥ Stufe 6 | ≤ 0,40 % | teilweise hergestellt aus hauseigenem Recyclat | Protecsol® | ja | FloorScore® | > 99 % wachstumshemmend | ≤ 2,0 mm³ | HD Schaumträger | https://cdn.ais-online.de/m2/45/65245/images/65/43144165px1406x2000.jpg
TARALAY INITIAL COMFORT 43 PRO - FILAMENT LIGHT | 3475710385780 | 22150799 | Klasse 34, Klasse 41, Klasse 42 | beige, blau, dunkelbraun, dunkelgrau, grau, grün, hellbeige, hellgrau | Polyvinylchlorid (PVC) | 2.000,00 | 25.000,00 | max. 2 kV (antistatisch) | kleben, schweißen | heterogen | Bfl-s1 | chemikalienbeständig gem. Herstellerangabe, haushaltschemikalienbeständig | lichtecht | E1 | Rolle | Schaumausrüstung | T | 0,65 | 3,35 | 2,83 | 13,70 - 60,70 | 0,10 | 19,00 | 0,25 | 0024, 0035, 0037, 0047, 0049, 0465, 0515, 0516, 0545, 0590, 0595, 0596, 0597, 0600, 0779, 0790, 0797, 0799, 0824, 0825, 0828, 0829 | ja | ≥ Stufe 6 | ≤ 0,40 % | teilweise hergestellt aus hauseigenem Recyclat | Protecsol® | ja | FloorScore® | > 99 % wachstumshemmend | ≤ 2,0 mm³ | HD Schaumträger | https://cdn.ais-online.de/m2/45/65245/images/24/45297324px2000x1414.jpg
TARALAY INITIAL COMFORT 43 PRO - HABANA BEIGE | 3475710385865 | 22150828 | Klasse 34, Klasse 41, Klasse 42 | beige, blau, dunkelbraun, dunkelgrau, grau, grün, hellbeige, hellgrau | Polyvinylchlorid (PVC) | 2.000,00 | 25.000,00 | max. 2 kV (antistatisch) | kleben, schweißen | heterogen | Bfl-s1 | chemikalienbeständig gem. Herstellerangabe, haushaltschemikalienbeständig | lichtecht | E1 | Rolle | Schaumausrüstung | T | 0,65 | 3,35 | 2,83 | 13,70 - 60,70 | 0,10 | 19,00 | 0,25 | 0024, 0035, 0037, 0047, 0049, 0465, 0515, 0516, 0545, 0590, 0595, 0596, 0597, 0600, 0779, 0790, 0797, 0799, 0824, 0825, 0828, 0829 | ja | ≥ Stufe 6 | ≤ 0,40 % | teilweise hergestellt aus hauseigenem Recyclat | Protecsol® | ja | FloorScore® | > 99 % wachstumshemmend | ≤ 2,0 mm³ | HD Schaumträger | https://cdn.ais-online.de/m2/45/65245/images/89/43143589px1409x2000.jpg
TARALAY INITIAL COMFORT 43 PRO - HABANA IVORY | 3475710385797 | 22150797 | Klasse 34, Klasse 41, Klasse 42 | beige, blau, dunkelbraun, dunkelgrau, grau, grün, hellbeige, hellgrau | Polyvinylchlorid (PVC) | 2.000,00 | 25.000,00 | max. 2 kV (antistatisch) | kleben, schweißen | heterogen | Bfl-s1 | chemikalienbeständig gem. Herstellerangabe, haushaltschemikalienbeständig | lichtecht | E1 | Rolle | Schaumausrüstung | T | 0,65 | 3,35 | 2,83 | 13,70 - 60,70 | 0,10 | 19,00 | 0,25 | 0024, 0035, 0037, 0047, 0049, 0465, 0515, 0516, 0545, 0590, 0595, 0596, 0597, 0600, 0779, 0790, 0797, 0799, 0824, 0825, 0828, 0829 | ja | ≥ Stufe 6 | ≤ 0,40 % | teilweise hergestellt aus hauseigenem Recyclat | Protecsol® | ja | FloorScore® | > 99 % wachstumshemmend | ≤ 2,0 mm³ | HD Schaumträger | https://cdn.ais-online.de/m2/45/65245/images/52/43143252px850x751.jpg
TARALAY INITIAL COMFORT 43 PRO - OTTAWA POPLAR |  | 22150779 | Klasse 34, Klasse 41, Klasse 42 | beige, blau, dunkelbraun, dunkelgrau, grau, grün, hellbeige, hellgrau | Polyvinylchlorid (PVC) | 2.000,00 | 25.000,00 | max. 2 kV (antistatisch) | kleben, schweißen | heterogen | Bfl-s1 | chemikalienbeständig gem. Herstellerangabe, haushaltschemikalienbeständig | lichtecht | E1 | Rolle | Schaumausrüstung | T | 0,65 | 3,35 | 2,83 | 13,70 - 60,70 | 0,10 | 19,00 | 0,25 | 0024, 0035, 0037, 0047, 0049, 0465, 0515, 0516, 0545, 0590, 0595, 0596, 0597, 0600, 0779, 0790, 0797, 0799, 0824, 0825, 0828, 0829 | ja | ≥ Stufe 6 | ≤ 0,40 % | teilweise hergestellt aus hauseigenem Recyclat | Protecsol® | ja | FloorScore® | > 99 % wachstumshemmend | ≤ 2,0 mm³ | HD Schaumträger | https://cdn.ais-online.de/m2/45/65245/images/44/43143244px1334x2000.jpg
TARALAY INITIAL COMFORT 43 PRO - RENZO CHAMOIS |  | 22150024 | Klasse 34, Klasse 41, Klasse 42 | beige, blau, dunkelbraun, dunkelgrau, grau, grün, hellbeige, hellgrau | Polyvinylchlorid (PVC) | 2.000,00 | 25.000,00 | max. 2 kV (antistatisch) | kleben, schweißen | heterogen | Bfl-s1 | chemikalienbeständig gem. Herstellerangabe, haushaltschemikalienbeständig | lichtecht | E1 | Rolle | Schaumausrüstung | T | 0,65 | 3,35 | 2,83 | 13,70 - 60,70 | 0,10 | 19,00 | 0,25 | 0024, 0035, 0037, 0047, 0049, 0465, 0515, 0516, 0545, 0590, 0595, 0596, 0597, 0600, 0779, 0790, 0797, 0799, 0824, 0825, 0828, 0829 | ja | ≥ Stufe 6 | ≤ 0,40 % | teilweise hergestellt aus hauseigenem Recyclat | Protecsol® | ja | FloorScore® | > 99 % wachstumshemmend | ≤ 2,0 mm³ | HD Schaumträger | https://cdn.ais-online.de/m2/45/65245/images/47/43143247px2000x2000.jpg
TARALAY INITIAL COMFORT 43 PRO - RENZO STEEL | 3475710385759 | 22150590 | Klasse 34, Klasse 41, Klasse 42 | beige, blau, dunkelbraun, dunkelgrau, grau, grün, hellbeige, hellgrau | Polyvinylchlorid (PVC) | 2.000,00 | 25.000,00 | max. 2 kV (antistatisch) | kleben, schweißen | heterogen | Bfl-s1 | chemikalienbeständig gem. Herstellerangabe, haushaltschemikalienbeständig | lichtecht | E1 | Rolle | Schaumausrüstung | T | 0,65 | 3,35 | 2,83 | 13,70 - 60,70 | 0,10 | 19,00 | 0,25 | 0024, 0035, 0037, 0047, 0049, 0465, 0515, 0516, 0545, 0590, 0595, 0596, 0597, 0600, 0779, 0790, 0797, 0799, 0824, 0825, 0828, 0829 | ja | ≥ Stufe 6 | ≤ 0,40 % | teilweise hergestellt aus hauseigenem Recyclat | Protecsol® | ja | FloorScore® | > 99 % wachstumshemmend | ≤ 2,0 mm³ | HD Schaumträger | https://cdn.ais-online.de/m2/45/65245/images/08/43144008px2000x1409.jpg
TARALAY INITIAL COMFORT 43 PRO - STRADA CHROME | 3475710385735 | 22150790 | Klasse 34, Klasse 41, Klasse 42 | beige, blau, dunkelbraun, dunkelgrau, grau, grün, hellbeige, hellgrau | Polyvinylchlorid (PVC) | 2.000,00 | 25.000,00 | max. 2 kV (antistatisch) | kleben, schweißen | heterogen | Bfl-s1 | chemikalienbeständig gem. Herstellerangabe, haushaltschemikalienbeständig | lichtecht | E1 | Rolle | Schaumausrüstung | T | 0,65 | 3,35 | 2,83 | 13,70 - 60,70 | 0,10 | 19,00 | 0,25 | 0024, 0035, 0037, 0047, 0049, 0465, 0515, 0516, 0545, 0590, 0595, 0596, 0597, 0600, 0779, 0790, 0797, 0799, 0824, 0825, 0828, 0829 | ja | ≥ Stufe 6 | ≤ 0,40 % | teilweise hergestellt aus hauseigenem Recyclat | Protecsol® | ja | FloorScore® | > 99 % wachstumshemmend | ≤ 2,0 mm³ | HD Schaumträger | https://cdn.ais-online.de/m2/45/65245/images/78/45297278px2000x2000.jpg https://cdn.ais-online.de/m2/45/65245/images/63/43144163px567x850.jpg
TARALAY INITIAL COMFORT 43 PRO - STRADA CIMENT | 3475710385742 | 22150465 | Klasse 34, Klasse 41, Klasse 42 | beige, blau, dunkelbraun, dunkelgrau, grau, grün, hellbeige, hellgrau | Polyvinylchlorid (PVC) | 2.000,00 | 25.000,00 | max. 2 kV (antistatisch) | kleben, schweißen | heterogen | Bfl-s1 | chemikalienbeständig gem. Herstellerangabe, haushaltschemikalienbeständig | lichtecht | E1 | Rolle | Schaumausrüstung | T | 0,65 | 3,35 | 2,83 | 13,70 - 60,70 | 0,10 | 19,00 | 0,25 | 0024, 0035, 0037, 0047, 0049, 0465, 0515, 0516, 0545, 0590, 0595, 0596, 0597, 0600, 0779, 0790, 0797, 0799, 0824, 0825, 0828, 0829 | ja | ≥ Stufe 6 | ≤ 0,40 % | teilweise hergestellt aus hauseigenem Recyclat | Protecsol® | ja | FloorScore® | > 99 % wachstumshemmend | ≤ 2,0 mm³ | HD Schaumträger | https://cdn.ais-online.de/m2/45/65245/images/91/43143591px850x850.jpg
TARALAY INITIAL COMFORT 43 PRO - TWEEDY NATURAL |  | 22150545 | Klasse 34, Klasse 41, Klasse 42 | beige, blau, dunkelbraun, dunkelgrau, grau, grün, hellbeige, hellgrau | Polyvinylchlorid (PVC) | 2.000,00 | 25.000,00 | max. 2 kV (antistatisch) | kleben, schweißen | heterogen | Bfl-s1 | chemikalienbeständig gem. Herstellerangabe, haushaltschemikalienbeständig | lichtecht | E1 | Rolle | Schaumausrüstung | T | 0,65 | 3,35 | 2,83 | 13,70 - 60,70 | 0,10 | 19,00 | 0,25 | 0024, 0035, 0037, 0047, 0049, 0465, 0515, 0516, 0545, 0590, 0595, 0596, 0597, 0600, 0779, 0790, 0797, 0799, 0824, 0825, 0828, 0829 | ja | ≥ Stufe 6 | ≤ 0,40 % | teilweise hergestellt aus hauseigenem Recyclat | Protecsol® | ja | FloorScore® | > 99 % wachstumshemmend | ≤ 2,0 mm³ | HD Schaumträger | https://cdn.ais-online.de/m2/45/65245/images/87/43143587px2000x1382.jpg
TARALAY INITIAL COMFORT 43 PRO - URBAN GRIS | 3475710380440 | 22150035 | Klasse 34, Klasse 41, Klasse 42 | beige, blau, dunkelbraun, dunkelgrau, grau, grün, hellbeige, hellgrau | Polyvinylchlorid (PVC) | 2.000,00 | 25.000,00 | max. 2 kV (antistatisch) | kleben, schweißen | heterogen | Bfl-s1 | chemikalienbeständig gem. Herstellerangabe, haushaltschemikalienbeständig | lichtecht | E1 | Rolle | Schaumausrüstung | T | 0,65 | 3,35 | 2,83 | 13,70 - 60,70 | 0,10 | 19,00 | 0,25 | 0024, 0035, 0037, 0047, 0049, 0465, 0515, 0516, 0545, 0590, 0595, 0596, 0597, 0600, 0779, 0790, 0797, 0799, 0824, 0825, 0828, 0829 | ja | ≥ Stufe 6 | ≤ 0,40 % | teilweise hergestellt aus hauseigenem Recyclat | Protecsol® | ja | FloorScore® | > 99 % wachstumshemmend | ≤ 2,0 mm³ | HD Schaumträger | https://cdn.ais-online.de/m2/45/65245/images/29/43143729px2000x2000.jpg
TARALAY INITIAL COMFORT 43 PRO - URBAN SOURIS | 3475710380433 | 22150037 | Klasse 34, Klasse 41, Klasse 42 | beige, blau, dunkelbraun, dunkelgrau, grau, grün, hellbeige, hellgrau | Polyvinylchlorid (PVC) | 2.000,00 | 25.000,00 | max. 2 kV (antistatisch) | kleben, schweißen | heterogen | Bfl-s1 | chemikalienbeständig gem. Herstellerangabe, haushaltschemikalienbeständig | lichtecht | E1 | Rolle | Schaumausrüstung | T | 0,65 | 3,35 | 2,83 | 13,70 - 60,70 | 0,10 | 19,00 | 0,25 | 0024, 0035, 0037, 0047, 0049, 0465, 0515, 0516, 0545, 0590, 0595, 0596, 0597, 0600, 0779, 0790, 0797, 0799, 0824, 0825, 0828, 0829 | ja | ≥ Stufe 6 | ≤ 0,40 % | teilweise hergestellt aus hauseigenem Recyclat | Protecsol® | ja | FloorScore® | > 99 % wachstumshemmend | ≤ 2,0 mm³ | HD Schaumträger | https://cdn.ais-online.de/m2/45/65245/images/50/43143250px2000x2000.jpg
powered by Heinze