## Gerflor
Gerflor
Name | GTIN | HAN | Benutzungsintensität | Farbton | Werkstoff | Breite (mm) | Länge (mm) | Aufladungsspannung im Begehversuch | Befestigung | Bodenbelag heterogen/homogen | Brandverhalten | Chemische Beständigkeit | Farbechtheit | Formaldehyd Emissionsklasse | Lieferform | Rückenausrüstung | Verschleißgruppe/-klasse Bodenbelag | Dicke Nutzschicht (mm) | Gesamtdicke Belag (mm) | Gewicht (kg/m²) | Reflexionsgrad (%) | Resteindruck (mm) | Trittschallverbesserungsmaß (dB) | Wärmeleitfähigkeit (W/(m*K)) | Gerflor_Farbcode | Desinfektionsmittelbeständig | Lichtechtheit | Maßstabilität | Nachhaltigkeit | Oberflächenvergütung | REACH-konform | Zertifikate | Antibakterielle Aktivität (E. coli – S. aureus – MRSA) | Verschleißverhalten | Schaumträger | Bilder
TARALAY INITIAL COMFORT 43 PRO - DIVERSION KIWI | 3475710380327 | 22150515 | Klasse 34, Klasse 41, Klasse 42 | grün | Polyvinylchlorid (PVC) | 2.000,00 | 25.000,00 | max. 2 kV (antistatisch) | kleben, schweißen | heterogen | Bfl-s1 | chemikalienbeständig gem. Herstellerangabe, haushaltschemikalienbeständig | lichtecht | E1 | Rolle | Schaumausrüstung | T | 0,65 | 3,35 | 2,83 | 45,00 | 0,10 | 19,00 | 0,25 | 0515 | ja | ≥ Stufe 6 | ≤ 0,40 % | teilweise hergestellt aus hauseigenem Recyclat | Protecsol® | ja | FloorScore® | > 99 % wachstumshemmend | ≤ 2,0 mm³ | HD Schaumträger | https://cdn.ais-online.de/m2/45/65245/images/48/43143248px2000x1382.jpg
powered by Heinze