## Gerflor
Gerflor
Name | GTIN | Benutzungsintensität | Farbton | Werkstoff | Breite (mm) | Länge (mm) | Aufladungsspannung im Begehversuch | Befestigung | Bodenbelag heterogen/homogen | Brandverhalten | Chemische Beständigkeit | Farbechtheit | Formaldehyd Emissionsklasse | Lieferform | Verschleißgruppe/-klasse Bodenbelag | Dicke Nutzschicht (mm) | Gesamtdicke Belag (mm) | Gewicht (kg/m²) | Reflexionsgrad (%) | Resteindruck (mm) | Trittschallverbesserungsmaß (dB) | Wärmeleitfähigkeit (W/(m*K)) | Gerflor_Farbcode | Desinfektionsmittelbeständig | Lichtechtheit | Maßstabilität | Nachhaltigkeit | Oberflächenvergütung | REACH-konform | Zertifikate | Antibakterielle Aktivität (E. coli – S. aureus – MRSA) | Bilder
TARALAY INITIAL COMPACT - Bahnen |  | Klasse 34, Klasse 43 | beige, blau, braun, dunkelbraun, dunkelgrau, grau, grün, hellbeige, hellgrau | Polyvinylchlorid (PVC) | 2.000,00 | 25.000,00 | max. 2 kV (antistatisch) | kleben, schweißen | heterogen | Bfl-s1 | chemikalienbeständig gem. Herstellerangabe, haushaltschemikalienbeständig | lichtecht | E1 | Rolle | Bindemittelgehalt Typ I | 0,70 | 2,00 | 2,64 | 13,70 - 60,70 | 0,03 | 6,00 | 0,25 | 0024, 0035, 0037, 0047, 0049, 0069, 0465, 0515, 0516, 0518, 0545, 0588, 0589, 0590, 0595, 0596, 0597, 0599, 0600, 0636, 0779, 0790, 0791, 0797, 0799, 0822, 0823, 0824, 0825, 0826, 0828, 0829 | ja | ≥ Stufe 6 | ≤ 0,40 % | teilweise hergestellt aus hauseigenem Recyclat | Protecsol® | ja | FloorScore® | > 99 % wachstumshemmend | https://cdn.ais-online.de/m2/45/65245/images/99/43143199px340x340.jpg https://cdn.ais-online.de/m2/45/65245/images/57/43143557px588x833.jpg https://cdn.ais-online.de/m2/45/65245/images/58/43143558px842x592.jpg https://cdn.ais-online.de/m2/45/65245/images/59/43143559px590x839.jpg https://cdn.ais-online.de/m2/45/65245/images/04/43143704px283x283.jpg https://cdn.ais-online.de/m2/45/65245/images/05/43143705px780x539.jpg https://cdn.ais-online.de/m2/45/65245/images/06/43143706px3543x3543.jpg https://cdn.ais-online.de/m2/45/65245/images/07/43143707px822x581.jpg https://cdn.ais-online.de/m2/45/65245/images/08/43143708px593x841.jpg https://cdn.ais-online.de/m2/45/65245/images/09/43143709px591x839.jpg https://cdn.ais-online.de/m2/45/65245/images/84/43143984px2480x2480.jpg https://cdn.ais-online.de/m2/45/65245/images/85/43143985px3720x5259.jpg https://cdn.ais-online.de/m2/45/65245/images/47/43144147px2480x2480.jpg https://cdn.ais-online.de/m2/45/65245/images/48/43144148px2776x4258.jpg https://cdn.ais-online.de/m2/45/65245/images/49/43144149px780x539.jpg https://cdn.ais-online.de/m2/45/65245/images/56/43143556px4287x4850.jpg https://cdn.ais-online.de/m2/45/65245/images/55/43143555px3543x3543.jpg https://cdn.ais-online.de/m2/45/65245/images/02/43143202px2480x2480.jpg https://cdn.ais-online.de/m2/45/65245/images/03/43143203px2480x2480.jpg https://cdn.ais-online.de/m2/45/65245/images/04/43143204px780x539.jpg https://cdn.ais-online.de/m2/45/65245/images/05/43143205px780x539.jpg https://cdn.ais-online.de/m2/45/65245/images/06/43143206px780x539.jpg https://cdn.ais-online.de/m2/45/65245/images/07/43143207px2793x4250.jpg https://cdn.ais-online.de/m2/45/65245/images/08/43143208px832x586.jpg https://cdn.ais-online.de/m2/45/65245/images/09/43143209px780x539.jpg https://cdn.ais-online.de/m2/45/65245/images/10/43143210px1654x2480.jpg https://cdn.ais-online.de/m2/45/65245/images/11/43143211px839x593.jpg https://cdn.ais-online.de/m2/45/65245/images/51/43143551px444x674.jpg https://cdn.ais-online.de/m2/45/65245/images/52/43143552px780x539.jpg https://cdn.ais-online.de/m2/45/65245/images/53/43143553px780x539.jpg https://cdn.ais-online.de/m2/45/65245/images/54/43143554px780x539.jpg https://cdn.ais-online.de/m2/45/65245/images/50/43144150px592x840.jpg https://cdn.ais-online.de/m2/45/65245/images/98/43143198px1920x1080.jpg
TARALAY INITIAL COMPACT - DIVERSION ATLANTIQUE | 3475710380587 | Klasse 34, Klasse 43 | beige, blau, braun, dunkelbraun, dunkelgrau, grau, grün, hellbeige, hellgrau | Polyvinylchlorid (PVC) | 2.000,00 | 25.000,00 | max. 2 kV (antistatisch) | kleben, schweißen | heterogen | Bfl-s1 | chemikalienbeständig gem. Herstellerangabe, haushaltschemikalienbeständig | lichtecht | E1 | Rolle | Bindemittelgehalt Typ I | 0,70 | 2,00 | 2,64 | 13,70 - 60,70 | 0,03 | 6,00 | 0,25 | 0024, 0035, 0037, 0047, 0049, 0069, 0465, 0515, 0516, 0518, 0545, 0588, 0589, 0590, 0595, 0596, 0597, 0599, 0600, 0636, 0779, 0790, 0791, 0797, 0799, 0822, 0823, 0824, 0825, 0826, 0828, 0829 | ja | ≥ Stufe 6 | ≤ 0,40 % | teilweise hergestellt aus hauseigenem Recyclat | Protecsol® | ja | FloorScore® | > 99 % wachstumshemmend | https://cdn.ais-online.de/m2/45/65245/images/09/43143209px780x539.jpg https://cdn.ais-online.de/m2/45/65245/images/98/43143198px1920x1080.jpg
TARALAY INITIAL COMPACT - DIVERSION BORDEAUX | 3475710390623 | Klasse 34, Klasse 43 | beige, blau, braun, dunkelbraun, dunkelgrau, grau, grün, hellbeige, hellgrau | Polyvinylchlorid (PVC) | 2.000,00 | 25.000,00 | max. 2 kV (antistatisch) | kleben, schweißen | heterogen | Bfl-s1 | chemikalienbeständig gem. Herstellerangabe, haushaltschemikalienbeständig | lichtecht | E1 | Rolle | Bindemittelgehalt Typ I | 0,70 | 2,00 | 2,64 | 13,70 - 60,70 | 0,03 | 6,00 | 0,25 | 0024, 0035, 0037, 0047, 0049, 0069, 0465, 0515, 0516, 0518, 0545, 0588, 0589, 0590, 0595, 0596, 0597, 0599, 0600, 0636, 0779, 0790, 0791, 0797, 0799, 0822, 0823, 0824, 0825, 0826, 0828, 0829 | ja | ≥ Stufe 6 | ≤ 0,40 % | teilweise hergestellt aus hauseigenem Recyclat | Protecsol® | ja | FloorScore® | > 99 % wachstumshemmend | https://cdn.ais-online.de/m2/45/65245/images/05/43143205px780x539.jpg https://cdn.ais-online.de/m2/45/65245/images/98/43143198px1920x1080.jpg
TARALAY INITIAL COMPACT - DIVERSION CARBONE | 3475710380624 | Klasse 34, Klasse 43 | beige, blau, braun, dunkelbraun, dunkelgrau, grau, grün, hellbeige, hellgrau | Polyvinylchlorid (PVC) | 2.000,00 | 25.000,00 | max. 2 kV (antistatisch) | kleben, schweißen | heterogen | Bfl-s1 | chemikalienbeständig gem. Herstellerangabe, haushaltschemikalienbeständig | lichtecht | E1 | Rolle | Bindemittelgehalt Typ I | 0,70 | 2,00 | 2,64 | 13,70 - 60,70 | 0,03 | 6,00 | 0,25 | 0024, 0035, 0037, 0047, 0049, 0069, 0465, 0515, 0516, 0518, 0545, 0588, 0589, 0590, 0595, 0596, 0597, 0599, 0600, 0636, 0779, 0790, 0791, 0797, 0799, 0822, 0823, 0824, 0825, 0826, 0828, 0829 | ja | ≥ Stufe 6 | ≤ 0,40 % | teilweise hergestellt aus hauseigenem Recyclat | Protecsol® | ja | FloorScore® | > 99 % wachstumshemmend | https://cdn.ais-online.de/m2/45/65245/images/03/43143203px2480x2480.jpg https://cdn.ais-online.de/m2/45/65245/images/98/43143198px1920x1080.jpg
TARALAY INITIAL COMPACT - DIVERSION CLEMENTINE | 3475710380525 | Klasse 34, Klasse 43 | beige, blau, braun, dunkelbraun, dunkelgrau, grau, grün, hellbeige, hellgrau | Polyvinylchlorid (PVC) | 2.000,00 | 25.000,00 | max. 2 kV (antistatisch) | kleben, schweißen | heterogen | Bfl-s1 | chemikalienbeständig gem. Herstellerangabe, haushaltschemikalienbeständig | lichtecht | E1 | Rolle | Bindemittelgehalt Typ I | 0,70 | 2,00 | 2,64 | 13,70 - 60,70 | 0,03 | 6,00 | 0,25 | 0024, 0035, 0037, 0047, 0049, 0069, 0465, 0515, 0516, 0518, 0545, 0588, 0589, 0590, 0595, 0596, 0597, 0599, 0600, 0636, 0779, 0790, 0791, 0797, 0799, 0822, 0823, 0824, 0825, 0826, 0828, 0829 | ja | ≥ Stufe 6 | ≤ 0,40 % | teilweise hergestellt aus hauseigenem Recyclat | Protecsol® | ja | FloorScore® | > 99 % wachstumshemmend | https://cdn.ais-online.de/m2/45/65245/images/54/43143554px780x539.jpg https://cdn.ais-online.de/m2/45/65245/images/98/43143198px1920x1080.jpg
TARALAY INITIAL COMPACT - DIVERSION GRENADE | 3475710380679 | Klasse 34, Klasse 43 | beige, blau, braun, dunkelbraun, dunkelgrau, grau, grün, hellbeige, hellgrau | Polyvinylchlorid (PVC) | 2.000,00 | 25.000,00 | max. 2 kV (antistatisch) | kleben, schweißen | heterogen | Bfl-s1 | chemikalienbeständig gem. Herstellerangabe, haushaltschemikalienbeständig | lichtecht | E1 | Rolle | Bindemittelgehalt Typ I | 0,70 | 2,00 | 2,64 | 13,70 - 60,70 | 0,03 | 6,00 | 0,25 | 0024, 0035, 0037, 0047, 0049, 0069, 0465, 0515, 0516, 0518, 0545, 0588, 0589, 0590, 0595, 0596, 0597, 0599, 0600, 0636, 0779, 0790, 0791, 0797, 0799, 0822, 0823, 0824, 0825, 0826, 0828, 0829 | ja | ≥ Stufe 6 | ≤ 0,40 % | teilweise hergestellt aus hauseigenem Recyclat | Protecsol® | ja | FloorScore® | > 99 % wachstumshemmend | https://cdn.ais-online.de/m2/45/65245/images/53/43143553px780x539.jpg https://cdn.ais-online.de/m2/45/65245/images/98/43143198px1920x1080.jpg
TARALAY INITIAL COMPACT - DIVERSION IVOIRE | 3475710380617 | Klasse 34, Klasse 43 | beige, blau, braun, dunkelbraun, dunkelgrau, grau, grün, hellbeige, hellgrau | Polyvinylchlorid (PVC) | 2.000,00 | 25.000,00 | max. 2 kV (antistatisch) | kleben, schweißen | heterogen | Bfl-s1 | chemikalienbeständig gem. Herstellerangabe, haushaltschemikalienbeständig | lichtecht | E1 | Rolle | Bindemittelgehalt Typ I | 0,70 | 2,00 | 2,64 | 13,70 - 60,70 | 0,03 | 6,00 | 0,25 | 0024, 0035, 0037, 0047, 0049, 0069, 0465, 0515, 0516, 0518, 0545, 0588, 0589, 0590, 0595, 0596, 0597, 0599, 0600, 0636, 0779, 0790, 0791, 0797, 0799, 0822, 0823, 0824, 0825, 0826, 0828, 0829 | ja | ≥ Stufe 6 | ≤ 0,40 % | teilweise hergestellt aus hauseigenem Recyclat | Protecsol® | ja | FloorScore® | > 99 % wachstumshemmend | https://cdn.ais-online.de/m2/45/65245/images/02/43143202px2480x2480.jpg https://cdn.ais-online.de/m2/45/65245/images/98/43143198px1920x1080.jpg
TARALAY INITIAL COMPACT - DIVERSION KIWI | 3475710380662 | Klasse 34, Klasse 43 | beige, blau, braun, dunkelbraun, dunkelgrau, grau, grün, hellbeige, hellgrau | Polyvinylchlorid (PVC) | 2.000,00 | 25.000,00 | max. 2 kV (antistatisch) | kleben, schweißen | heterogen | Bfl-s1 | chemikalienbeständig gem. Herstellerangabe, haushaltschemikalienbeständig | lichtecht | E1 | Rolle | Bindemittelgehalt Typ I | 0,70 | 2,00 | 2,64 | 13,70 - 60,70 | 0,03 | 6,00 | 0,25 | 0024, 0035, 0037, 0047, 0049, 0069, 0465, 0515, 0516, 0518, 0545, 0588, 0589, 0590, 0595, 0596, 0597, 0599, 0600, 0636, 0779, 0790, 0791, 0797, 0799, 0822, 0823, 0824, 0825, 0826, 0828, 0829 | ja | ≥ Stufe 6 | ≤ 0,40 % | teilweise hergestellt aus hauseigenem Recyclat | Protecsol® | ja | FloorScore® | > 99 % wachstumshemmend | https://cdn.ais-online.de/m2/45/65245/images/04/43143204px780x539.jpg https://cdn.ais-online.de/m2/45/65245/images/98/43143198px1920x1080.jpg
TARALAY INITIAL COMPACT - DIVERSION MIMOSA | 3475710380686 | Klasse 34, Klasse 43 | beige, blau, braun, dunkelbraun, dunkelgrau, grau, grün, hellbeige, hellgrau | Polyvinylchlorid (PVC) | 2.000,00 | 25.000,00 | max. 2 kV (antistatisch) | kleben, schweißen | heterogen | Bfl-s1 | chemikalienbeständig gem. Herstellerangabe, haushaltschemikalienbeständig | lichtecht | E1 | Rolle | Bindemittelgehalt Typ I | 0,70 | 2,00 | 2,64 | 13,70 - 60,70 | 0,03 | 6,00 | 0,25 | 0024, 0035, 0037, 0047, 0049, 0069, 0465, 0515, 0516, 0518, 0545, 0588, 0589, 0590, 0595, 0596, 0597, 0599, 0600, 0636, 0779, 0790, 0791, 0797, 0799, 0822, 0823, 0824, 0825, 0826, 0828, 0829 | ja | ≥ Stufe 6 | ≤ 0,40 % | teilweise hergestellt aus hauseigenem Recyclat | Protecsol® | ja | FloorScore® | > 99 % wachstumshemmend | https://cdn.ais-online.de/m2/45/65245/images/49/43144149px780x539.jpg https://cdn.ais-online.de/m2/45/65245/images/98/43143198px1920x1080.jpg
TARALAY INITIAL COMPACT - DIVERSION ROSE | 3475710389108 | Klasse 34, Klasse 43 | beige, blau, braun, dunkelbraun, dunkelgrau, grau, grün, hellbeige, hellgrau | Polyvinylchlorid (PVC) | 2.000,00 | 25.000,00 | max. 2 kV (antistatisch) | kleben, schweißen | heterogen | Bfl-s1 | chemikalienbeständig gem. Herstellerangabe, haushaltschemikalienbeständig | lichtecht | E1 | Rolle | Bindemittelgehalt Typ I | 0,70 | 2,00 | 2,64 | 13,70 - 60,70 | 0,03 | 6,00 | 0,25 | 0024, 0035, 0037, 0047, 0049, 0069, 0465, 0515, 0516, 0518, 0545, 0588, 0589, 0590, 0595, 0596, 0597, 0599, 0600, 0636, 0779, 0790, 0791, 0797, 0799, 0822, 0823, 0824, 0825, 0826, 0828, 0829 | ja | ≥ Stufe 6 | ≤ 0,40 % | teilweise hergestellt aus hauseigenem Recyclat | Protecsol® | ja | FloorScore® | > 99 % wachstumshemmend | https://cdn.ais-online.de/m2/45/65245/images/05/43143705px780x539.jpg https://cdn.ais-online.de/m2/45/65245/images/98/43143198px1920x1080.jpg
TARALAY INITIAL COMPACT - DIVERSION SOURIS | 3475710390593 | Klasse 34, Klasse 43 | beige, blau, braun, dunkelbraun, dunkelgrau, grau, grün, hellbeige, hellgrau | Polyvinylchlorid (PVC) | 2.000,00 | 25.000,00 | max. 2 kV (antistatisch) | kleben, schweißen | heterogen | Bfl-s1 | chemikalienbeständig gem. Herstellerangabe, haushaltschemikalienbeständig | lichtecht | E1 | Rolle | Bindemittelgehalt Typ I | 0,70 | 2,00 | 2,64 | 13,70 - 60,70 | 0,03 | 6,00 | 0,25 | 0024, 0035, 0037, 0047, 0049, 0069, 0465, 0515, 0516, 0518, 0545, 0588, 0589, 0590, 0595, 0596, 0597, 0599, 0600, 0636, 0779, 0790, 0791, 0797, 0799, 0822, 0823, 0824, 0825, 0826, 0828, 0829 | ja | ≥ Stufe 6 | ≤ 0,40 % | teilweise hergestellt aus hauseigenem Recyclat | Protecsol® | ja | FloorScore® | > 99 % wachstumshemmend | https://cdn.ais-online.de/m2/45/65245/images/57/43143557px588x833.jpg https://cdn.ais-online.de/m2/45/65245/images/98/43143198px1920x1080.jpg
TARALAY INITIAL COMPACT - DIVERSION TURQUOISE | 3475710390609 | Klasse 34, Klasse 43 | beige, blau, braun, dunkelbraun, dunkelgrau, grau, grün, hellbeige, hellgrau | Polyvinylchlorid (PVC) | 2.000,00 | 25.000,00 | max. 2 kV (antistatisch) | kleben, schweißen | heterogen | Bfl-s1 | chemikalienbeständig gem. Herstellerangabe, haushaltschemikalienbeständig | lichtecht | E1 | Rolle | Bindemittelgehalt Typ I | 0,70 | 2,00 | 2,64 | 13,70 - 60,70 | 0,03 | 6,00 | 0,25 | 0024, 0035, 0037, 0047, 0049, 0069, 0465, 0515, 0516, 0518, 0545, 0588, 0589, 0590, 0595, 0596, 0597, 0599, 0600, 0636, 0779, 0790, 0791, 0797, 0799, 0822, 0823, 0824, 0825, 0826, 0828, 0829 | ja | ≥ Stufe 6 | ≤ 0,40 % | teilweise hergestellt aus hauseigenem Recyclat | Protecsol® | ja | FloorScore® | > 99 % wachstumshemmend | https://cdn.ais-online.de/m2/45/65245/images/11/43143211px839x593.jpg https://cdn.ais-online.de/m2/45/65245/images/98/43143198px1920x1080.jpg
TARALAY INITIAL COMPACT - ESTEREL BLOND | 3475710390562 | Klasse 34, Klasse 43 | beige, blau, braun, dunkelbraun, dunkelgrau, grau, grün, hellbeige, hellgrau | Polyvinylchlorid (PVC) | 2.000,00 | 25.000,00 | max. 2 kV (antistatisch) | kleben, schweißen | heterogen | Bfl-s1 | chemikalienbeständig gem. Herstellerangabe, haushaltschemikalienbeständig | lichtecht | E1 | Rolle | Bindemittelgehalt Typ I | 0,70 | 2,00 | 2,64 | 13,70 - 60,70 | 0,03 | 6,00 | 0,25 | 0024, 0035, 0037, 0047, 0049, 0069, 0465, 0515, 0516, 0518, 0545, 0588, 0589, 0590, 0595, 0596, 0597, 0599, 0600, 0636, 0779, 0790, 0791, 0797, 0799, 0822, 0823, 0824, 0825, 0826, 0828, 0829 | ja | ≥ Stufe 6 | ≤ 0,40 % | teilweise hergestellt aus hauseigenem Recyclat | Protecsol® | ja | FloorScore® | > 99 % wachstumshemmend | https://cdn.ais-online.de/m2/45/65245/images/85/43143985px3720x5259.jpg https://cdn.ais-online.de/m2/45/65245/images/98/43143198px1920x1080.jpg
TARALAY INITIAL COMPACT - ESTEREL CHOCOLATE | 3475710380570 | Klasse 34, Klasse 43 | beige, blau, braun, dunkelbraun, dunkelgrau, grau, grün, hellbeige, hellgrau | Polyvinylchlorid (PVC) | 2.000,00 | 25.000,00 | max. 2 kV (antistatisch) | kleben, schweißen | heterogen | Bfl-s1 | chemikalienbeständig gem. Herstellerangabe, haushaltschemikalienbeständig | lichtecht | E1 | Rolle | Bindemittelgehalt Typ I | 0,70 | 2,00 | 2,64 | 13,70 - 60,70 | 0,03 | 6,00 | 0,25 | 0024, 0035, 0037, 0047, 0049, 0069, 0465, 0515, 0516, 0518, 0545, 0588, 0589, 0590, 0595, 0596, 0597, 0599, 0600, 0636, 0779, 0790, 0791, 0797, 0799, 0822, 0823, 0824, 0825, 0826, 0828, 0829 | ja | ≥ Stufe 6 | ≤ 0,40 % | teilweise hergestellt aus hauseigenem Recyclat | Protecsol® | ja | FloorScore® | > 99 % wachstumshemmend | https://cdn.ais-online.de/m2/45/65245/images/06/43143206px780x539.jpg https://cdn.ais-online.de/m2/45/65245/images/98/43143198px1920x1080.jpg
TARALAY INITIAL COMPACT - FILAMENT CREAM | 3475710389337 | Klasse 34, Klasse 43 | beige, blau, braun, dunkelbraun, dunkelgrau, grau, grün, hellbeige, hellgrau | Polyvinylchlorid (PVC) | 2.000,00 | 25.000,00 | max. 2 kV (antistatisch) | kleben, schweißen | heterogen | Bfl-s1 | chemikalienbeständig gem. Herstellerangabe, haushaltschemikalienbeständig | lichtecht | E1 | Rolle | Bindemittelgehalt Typ I | 0,70 | 2,00 | 2,64 | 13,70 - 60,70 | 0,03 | 6,00 | 0,25 | 0024, 0035, 0037, 0047, 0049, 0069, 0465, 0515, 0516, 0518, 0545, 0588, 0589, 0590, 0595, 0596, 0597, 0599, 0600, 0636, 0779, 0790, 0791, 0797, 0799, 0822, 0823, 0824, 0825, 0826, 0828, 0829 | ja | ≥ Stufe 6 | ≤ 0,40 % | teilweise hergestellt aus hauseigenem Recyclat | Protecsol® | ja | FloorScore® | > 99 % wachstumshemmend | https://cdn.ais-online.de/m2/45/65245/images/59/43143559px590x839.jpg https://cdn.ais-online.de/m2/45/65245/images/98/43143198px1920x1080.jpg
TARALAY INITIAL COMPACT - FILAMENT GREY | 3475710389115 | Klasse 34, Klasse 43 | beige, blau, braun, dunkelbraun, dunkelgrau, grau, grün, hellbeige, hellgrau | Polyvinylchlorid (PVC) | 2.000,00 | 25.000,00 | max. 2 kV (antistatisch) | kleben, schweißen | heterogen | Bfl-s1 | chemikalienbeständig gem. Herstellerangabe, haushaltschemikalienbeständig | lichtecht | E1 | Rolle | Bindemittelgehalt Typ I | 0,70 | 2,00 | 2,64 | 13,70 - 60,70 | 0,03 | 6,00 | 0,25 | 0024, 0035, 0037, 0047, 0049, 0069, 0465, 0515, 0516, 0518, 0545, 0588, 0589, 0590, 0595, 0596, 0597, 0599, 0600, 0636, 0779, 0790, 0791, 0797, 0799, 0822, 0823, 0824, 0825, 0826, 0828, 0829 | ja | ≥ Stufe 6 | ≤ 0,40 % | teilweise hergestellt aus hauseigenem Recyclat | Protecsol® | ja | FloorScore® | > 99 % wachstumshemmend | https://cdn.ais-online.de/m2/45/65245/images/58/43143558px842x592.jpg https://cdn.ais-online.de/m2/45/65245/images/98/43143198px1920x1080.jpg
TARALAY INITIAL COMPACT - FILAMENT LIGHT | 3475710390548 | Klasse 34, Klasse 43 | beige, blau, braun, dunkelbraun, dunkelgrau, grau, grün, hellbeige, hellgrau | Polyvinylchlorid (PVC) | 2.000,00 | 25.000,00 | max. 2 kV (antistatisch) | kleben, schweißen | heterogen | Bfl-s1 | chemikalienbeständig gem. Herstellerangabe, haushaltschemikalienbeständig | lichtecht | E1 | Rolle | Bindemittelgehalt Typ I | 0,70 | 2,00 | 2,64 | 13,70 - 60,70 | 0,03 | 6,00 | 0,25 | 0024, 0035, 0037, 0047, 0049, 0069, 0465, 0515, 0516, 0518, 0545, 0588, 0589, 0590, 0595, 0596, 0597, 0599, 0600, 0636, 0779, 0790, 0791, 0797, 0799, 0822, 0823, 0824, 0825, 0826, 0828, 0829 | ja | ≥ Stufe 6 | ≤ 0,40 % | teilweise hergestellt aus hauseigenem Recyclat | Protecsol® | ja | FloorScore® | > 99 % wachstumshemmend | https://cdn.ais-online.de/m2/45/65245/images/07/43143707px822x581.jpg https://cdn.ais-online.de/m2/45/65245/images/98/43143198px1920x1080.jpg
TARALAY INITIAL COMPACT - HABANA BEIGE | 3475710390616 | Klasse 34, Klasse 43 | beige, blau, braun, dunkelbraun, dunkelgrau, grau, grün, hellbeige, hellgrau | Polyvinylchlorid (PVC) | 2.000,00 | 25.000,00 | max. 2 kV (antistatisch) | kleben, schweißen | heterogen | Bfl-s1 | chemikalienbeständig gem. Herstellerangabe, haushaltschemikalienbeständig | lichtecht | E1 | Rolle | Bindemittelgehalt Typ I | 0,70 | 2,00 | 2,64 | 13,70 - 60,70 | 0,03 | 6,00 | 0,25 | 0024, 0035, 0037, 0047, 0049, 0069, 0465, 0515, 0516, 0518, 0545, 0588, 0589, 0590, 0595, 0596, 0597, 0599, 0600, 0636, 0779, 0790, 0791, 0797, 0799, 0822, 0823, 0824, 0825, 0826, 0828, 0829 | ja | ≥ Stufe 6 | ≤ 0,40 % | teilweise hergestellt aus hauseigenem Recyclat | Protecsol® | ja | FloorScore® | > 99 % wachstumshemmend | https://cdn.ais-online.de/m2/45/65245/images/09/43143709px591x839.jpg https://cdn.ais-online.de/m2/45/65245/images/98/43143198px1920x1080.jpg
TARALAY INITIAL COMPACT - HABANA IVORY | 3475710390555 | Klasse 34, Klasse 43 | beige, blau, braun, dunkelbraun, dunkelgrau, grau, grün, hellbeige, hellgrau | Polyvinylchlorid (PVC) | 2.000,00 | 25.000,00 | max. 2 kV (antistatisch) | kleben, schweißen | heterogen | Bfl-s1 | chemikalienbeständig gem. Herstellerangabe, haushaltschemikalienbeständig | lichtecht | E1 | Rolle | Bindemittelgehalt Typ I | 0,70 | 2,00 | 2,64 | 13,70 - 60,70 | 0,03 | 6,00 | 0,25 | 0024, 0035, 0037, 0047, 0049, 0069, 0465, 0515, 0516, 0518, 0545, 0588, 0589, 0590, 0595, 0596, 0597, 0599, 0600, 0636, 0779, 0790, 0791, 0797, 0799, 0822, 0823, 0824, 0825, 0826, 0828, 0829 | ja | ≥ Stufe 6 | ≤ 0,40 % | teilweise hergestellt aus hauseigenem Recyclat | Protecsol® | ja | FloorScore® | > 99 % wachstumshemmend | https://cdn.ais-online.de/m2/45/65245/images/56/43143556px4287x4850.jpg https://cdn.ais-online.de/m2/45/65245/images/98/43143198px1920x1080.jpg
TARALAY INITIAL COMPACT - NOMA CLAIR | 3475710390524 | Klasse 34, Klasse 43 | beige, blau, braun, dunkelbraun, dunkelgrau, grau, grün, hellbeige, hellgrau | Polyvinylchlorid (PVC) | 2.000,00 | 25.000,00 | max. 2 kV (antistatisch) | kleben, schweißen | heterogen | Bfl-s1 | chemikalienbeständig gem. Herstellerangabe, haushaltschemikalienbeständig | lichtecht | E1 | Rolle | Bindemittelgehalt Typ I | 0,70 | 2,00 | 2,64 | 13,70 - 60,70 | 0,03 | 6,00 | 0,25 | 0024, 0035, 0037, 0047, 0049, 0069, 0465, 0515, 0516, 0518, 0545, 0588, 0589, 0590, 0595, 0596, 0597, 0599, 0600, 0636, 0779, 0790, 0791, 0797, 0799, 0822, 0823, 0824, 0825, 0826, 0828, 0829 | ja | ≥ Stufe 6 | ≤ 0,40 % | teilweise hergestellt aus hauseigenem Recyclat | Protecsol® | ja | FloorScore® | > 99 % wachstumshemmend | https://cdn.ais-online.de/m2/45/65245/images/48/43144148px2776x4258.jpg https://cdn.ais-online.de/m2/45/65245/images/98/43143198px1920x1080.jpg
TARALAY INITIAL COMPACT - NOMA MARRON | 3475710390531 | Klasse 34, Klasse 43 | beige, blau, braun, dunkelbraun, dunkelgrau, grau, grün, hellbeige, hellgrau | Polyvinylchlorid (PVC) | 2.000,00 | 25.000,00 | max. 2 kV (antistatisch) | kleben, schweißen | heterogen | Bfl-s1 | chemikalienbeständig gem. Herstellerangabe, haushaltschemikalienbeständig | lichtecht | E1 | Rolle | Bindemittelgehalt Typ I | 0,70 | 2,00 | 2,64 | 13,70 - 60,70 | 0,03 | 6,00 | 0,25 | 0024, 0035, 0037, 0047, 0049, 0069, 0465, 0515, 0516, 0518, 0545, 0588, 0589, 0590, 0595, 0596, 0597, 0599, 0600, 0636, 0779, 0790, 0791, 0797, 0799, 0822, 0823, 0824, 0825, 0826, 0828, 0829 | ja | ≥ Stufe 6 | ≤ 0,40 % | teilweise hergestellt aus hauseigenem Recyclat | Protecsol® | ja | FloorScore® | > 99 % wachstumshemmend | https://cdn.ais-online.de/m2/45/65245/images/07/43143207px2793x4250.jpg https://cdn.ais-online.de/m2/45/65245/images/98/43143198px1920x1080.jpg
TARALAY INITIAL COMPACT - OTTAWA POPLAR | 3475710380563 | Klasse 34, Klasse 43 | beige, blau, braun, dunkelbraun, dunkelgrau, grau, grün, hellbeige, hellgrau | Polyvinylchlorid (PVC) | 2.000,00 | 25.000,00 | max. 2 kV (antistatisch) | kleben, schweißen | heterogen | Bfl-s1 | chemikalienbeständig gem. Herstellerangabe, haushaltschemikalienbeständig | lichtecht | E1 | Rolle | Bindemittelgehalt Typ I | 0,70 | 2,00 | 2,64 | 13,70 - 60,70 | 0,03 | 6,00 | 0,25 | 0024, 0035, 0037, 0047, 0049, 0069, 0465, 0515, 0516, 0518, 0545, 0588, 0589, 0590, 0595, 0596, 0597, 0599, 0600, 0636, 0779, 0790, 0791, 0797, 0799, 0822, 0823, 0824, 0825, 0826, 0828, 0829 | ja | ≥ Stufe 6 | ≤ 0,40 % | teilweise hergestellt aus hauseigenem Recyclat | Protecsol® | ja | FloorScore® | > 99 % wachstumshemmend | https://cdn.ais-online.de/m2/45/65245/images/10/43143210px1654x2480.jpg https://cdn.ais-online.de/m2/45/65245/images/98/43143198px1920x1080.jpg
TARALAY INITIAL COMPACT - RENZO CHAMOIS | 3475710380631 | Klasse 34, Klasse 43 | beige, blau, braun, dunkelbraun, dunkelgrau, grau, grün, hellbeige, hellgrau | Polyvinylchlorid (PVC) | 2.000,00 | 25.000,00 | max. 2 kV (antistatisch) | kleben, schweißen | heterogen | Bfl-s1 | chemikalienbeständig gem. Herstellerangabe, haushaltschemikalienbeständig | lichtecht | E1 | Rolle | Bindemittelgehalt Typ I | 0,70 | 2,00 | 2,64 | 13,70 - 60,70 | 0,03 | 6,00 | 0,25 | 0024, 0035, 0037, 0047, 0049, 0069, 0465, 0515, 0516, 0518, 0545, 0588, 0589, 0590, 0595, 0596, 0597, 0599, 0600, 0636, 0779, 0790, 0791, 0797, 0799, 0822, 0823, 0824, 0825, 0826, 0828, 0829 | ja | ≥ Stufe 6 | ≤ 0,40 % | teilweise hergestellt aus hauseigenem Recyclat | Protecsol® | ja | FloorScore® | > 99 % wachstumshemmend | https://cdn.ais-online.de/m2/45/65245/images/99/43143199px340x340.jpg https://cdn.ais-online.de/m2/45/65245/images/98/43143198px1920x1080.jpg
TARALAY INITIAL COMPACT - RENZO NOISETTE | 3475710380648 | Klasse 34, Klasse 43 | beige, blau, braun, dunkelbraun, dunkelgrau, grau, grün, hellbeige, hellgrau | Polyvinylchlorid (PVC) | 2.000,00 | 25.000,00 | max. 2 kV (antistatisch) | kleben, schweißen | heterogen | Bfl-s1 | chemikalienbeständig gem. Herstellerangabe, haushaltschemikalienbeständig | lichtecht | E1 | Rolle | Bindemittelgehalt Typ I | 0,70 | 2,00 | 2,64 | 13,70 - 60,70 | 0,03 | 6,00 | 0,25 | 0024, 0035, 0037, 0047, 0049, 0069, 0465, 0515, 0516, 0518, 0545, 0588, 0589, 0590, 0595, 0596, 0597, 0599, 0600, 0636, 0779, 0790, 0791, 0797, 0799, 0822, 0823, 0824, 0825, 0826, 0828, 0829 | ja | ≥ Stufe 6 | ≤ 0,40 % | teilweise hergestellt aus hauseigenem Recyclat | Protecsol® | ja | FloorScore® | > 99 % wachstumshemmend | https://cdn.ais-online.de/m2/45/65245/images/51/43143551px444x674.jpg https://cdn.ais-online.de/m2/45/65245/images/98/43143198px1920x1080.jpg
TARALAY INITIAL COMPACT - RENZO STEEL | 3475710390517 | Klasse 34, Klasse 43 | beige, blau, braun, dunkelbraun, dunkelgrau, grau, grün, hellbeige, hellgrau | Polyvinylchlorid (PVC) | 2.000,00 | 25.000,00 | max. 2 kV (antistatisch) | kleben, schweißen | heterogen | Bfl-s1 | chemikalienbeständig gem. Herstellerangabe, haushaltschemikalienbeständig | lichtecht | E1 | Rolle | Bindemittelgehalt Typ I | 0,70 | 2,00 | 2,64 | 13,70 - 60,70 | 0,03 | 6,00 | 0,25 | 0024, 0035, 0037, 0047, 0049, 0069, 0465, 0515, 0516, 0518, 0545, 0588, 0589, 0590, 0595, 0596, 0597, 0599, 0600, 0636, 0779, 0790, 0791, 0797, 0799, 0822, 0823, 0824, 0825, 0826, 0828, 0829 | ja | ≥ Stufe 6 | ≤ 0,40 % | teilweise hergestellt aus hauseigenem Recyclat | Protecsol® | ja | FloorScore® | > 99 % wachstumshemmend | https://cdn.ais-online.de/m2/45/65245/images/08/43143208px832x586.jpg https://cdn.ais-online.de/m2/45/65245/images/98/43143198px1920x1080.jpg
TARALAY INITIAL COMPACT - STRADA CHROME | 3475710390494 | Klasse 34, Klasse 43 | beige, blau, braun, dunkelbraun, dunkelgrau, grau, grün, hellbeige, hellgrau | Polyvinylchlorid (PVC) | 2.000,00 | 25.000,00 | max. 2 kV (antistatisch) | kleben, schweißen | heterogen | Bfl-s1 | chemikalienbeständig gem. Herstellerangabe, haushaltschemikalienbeständig | lichtecht | E1 | Rolle | Bindemittelgehalt Typ I | 0,70 | 2,00 | 2,64 | 13,70 - 60,70 | 0,03 | 6,00 | 0,25 | 0024, 0035, 0037, 0047, 0049, 0069, 0465, 0515, 0516, 0518, 0545, 0588, 0589, 0590, 0595, 0596, 0597, 0599, 0600, 0636, 0779, 0790, 0791, 0797, 0799, 0822, 0823, 0824, 0825, 0826, 0828, 0829 | ja | ≥ Stufe 6 | ≤ 0,40 % | teilweise hergestellt aus hauseigenem Recyclat | Protecsol® | ja | FloorScore® | > 99 % wachstumshemmend | https://cdn.ais-online.de/m2/45/65245/images/06/43143706px3543x3543.jpg https://cdn.ais-online.de/m2/45/65245/images/98/43143198px1920x1080.jpg
TARALAY INITIAL COMPACT - STRADA CIMENT | 3475710390500 | Klasse 34, Klasse 43 | beige, blau, braun, dunkelbraun, dunkelgrau, grau, grün, hellbeige, hellgrau | Polyvinylchlorid (PVC) | 2.000,00 | 25.000,00 | max. 2 kV (antistatisch) | kleben, schweißen | heterogen | Bfl-s1 | chemikalienbeständig gem. Herstellerangabe, haushaltschemikalienbeständig | lichtecht | E1 | Rolle | Bindemittelgehalt Typ I | 0,70 | 2,00 | 2,64 | 13,70 - 60,70 | 0,03 | 6,00 | 0,25 | 0024, 0035, 0037, 0047, 0049, 0069, 0465, 0515, 0516, 0518, 0545, 0588, 0589, 0590, 0595, 0596, 0597, 0599, 0600, 0636, 0779, 0790, 0791, 0797, 0799, 0822, 0823, 0824, 0825, 0826, 0828, 0829 | ja | ≥ Stufe 6 | ≤ 0,40 % | teilweise hergestellt aus hauseigenem Recyclat | Protecsol® | ja | FloorScore® | > 99 % wachstumshemmend | https://cdn.ais-online.de/m2/45/65245/images/04/43143704px283x283.jpg https://cdn.ais-online.de/m2/45/65245/images/98/43143198px1920x1080.jpg
TARALAY INITIAL COMPACT - STRADA METALLIC | 3475710390487 | Klasse 34, Klasse 43 | beige, blau, braun, dunkelbraun, dunkelgrau, grau, grün, hellbeige, hellgrau | Polyvinylchlorid (PVC) | 2.000,00 | 25.000,00 | max. 2 kV (antistatisch) | kleben, schweißen | heterogen | Bfl-s1 | chemikalienbeständig gem. Herstellerangabe, haushaltschemikalienbeständig | lichtecht | E1 | Rolle | Bindemittelgehalt Typ I | 0,70 | 2,00 | 2,64 | 13,70 - 60,70 | 0,03 | 6,00 | 0,25 | 0024, 0035, 0037, 0047, 0049, 0069, 0465, 0515, 0516, 0518, 0545, 0588, 0589, 0590, 0595, 0596, 0597, 0599, 0600, 0636, 0779, 0790, 0791, 0797, 0799, 0822, 0823, 0824, 0825, 0826, 0828, 0829 | ja | ≥ Stufe 6 | ≤ 0,40 % | teilweise hergestellt aus hauseigenem Recyclat | Protecsol® | ja | FloorScore® | > 99 % wachstumshemmend | https://cdn.ais-online.de/m2/45/65245/images/55/43143555px3543x3543.jpg https://cdn.ais-online.de/m2/45/65245/images/98/43143198px1920x1080.jpg
TARALAY INITIAL COMPACT - TWEEDY BEIGE | 3475710390586 | Klasse 34, Klasse 43 | beige, blau, braun, dunkelbraun, dunkelgrau, grau, grün, hellbeige, hellgrau | Polyvinylchlorid (PVC) | 2.000,00 | 25.000,00 | max. 2 kV (antistatisch) | kleben, schweißen | heterogen | Bfl-s1 | chemikalienbeständig gem. Herstellerangabe, haushaltschemikalienbeständig | lichtecht | E1 | Rolle | Bindemittelgehalt Typ I | 0,70 | 2,00 | 2,64 | 13,70 - 60,70 | 0,03 | 6,00 | 0,25 | 0024, 0035, 0037, 0047, 0049, 0069, 0465, 0515, 0516, 0518, 0545, 0588, 0589, 0590, 0595, 0596, 0597, 0599, 0600, 0636, 0779, 0790, 0791, 0797, 0799, 0822, 0823, 0824, 0825, 0826, 0828, 0829 | ja | ≥ Stufe 6 | ≤ 0,40 % | teilweise hergestellt aus hauseigenem Recyclat | Protecsol® | ja | FloorScore® | > 99 % wachstumshemmend | https://cdn.ais-online.de/m2/45/65245/images/08/43143708px593x841.jpg https://cdn.ais-online.de/m2/45/65245/images/98/43143198px1920x1080.jpg
TARALAY INITIAL COMPACT - TWEEDY NATURAL | 3475710380655 | Klasse 34, Klasse 43 | beige, blau, braun, dunkelbraun, dunkelgrau, grau, grün, hellbeige, hellgrau | Polyvinylchlorid (PVC) | 2.000,00 | 25.000,00 | max. 2 kV (antistatisch) | kleben, schweißen | heterogen | Bfl-s1 | chemikalienbeständig gem. Herstellerangabe, haushaltschemikalienbeständig | lichtecht | E1 | Rolle | Bindemittelgehalt Typ I | 0,70 | 2,00 | 2,64 | 13,70 - 60,70 | 0,03 | 6,00 | 0,25 | 0024, 0035, 0037, 0047, 0049, 0069, 0465, 0515, 0516, 0518, 0545, 0588, 0589, 0590, 0595, 0596, 0597, 0599, 0600, 0636, 0779, 0790, 0791, 0797, 0799, 0822, 0823, 0824, 0825, 0826, 0828, 0829 | ja | ≥ Stufe 6 | ≤ 0,40 % | teilweise hergestellt aus hauseigenem Recyclat | Protecsol® | ja | FloorScore® | > 99 % wachstumshemmend | https://cdn.ais-online.de/m2/45/65245/images/52/43143552px780x539.jpg https://cdn.ais-online.de/m2/45/65245/images/98/43143198px1920x1080.jpg
TARALAY INITIAL COMPACT - TWEEDY TAUPE | 3475710390579 | Klasse 34, Klasse 43 | beige, blau, braun, dunkelbraun, dunkelgrau, grau, grün, hellbeige, hellgrau | Polyvinylchlorid (PVC) | 2.000,00 | 25.000,00 | max. 2 kV (antistatisch) | kleben, schweißen | heterogen | Bfl-s1 | chemikalienbeständig gem. Herstellerangabe, haushaltschemikalienbeständig | lichtecht | E1 | Rolle | Bindemittelgehalt Typ I | 0,70 | 2,00 | 2,64 | 13,70 - 60,70 | 0,03 | 6,00 | 0,25 | 0024, 0035, 0037, 0047, 0049, 0069, 0465, 0515, 0516, 0518, 0545, 0588, 0589, 0590, 0595, 0596, 0597, 0599, 0600, 0636, 0779, 0790, 0791, 0797, 0799, 0822, 0823, 0824, 0825, 0826, 0828, 0829 | ja | ≥ Stufe 6 | ≤ 0,40 % | teilweise hergestellt aus hauseigenem Recyclat | Protecsol® | ja | FloorScore® | > 99 % wachstumshemmend | https://cdn.ais-online.de/m2/45/65245/images/50/43144150px592x840.jpg https://cdn.ais-online.de/m2/45/65245/images/98/43143198px1920x1080.jpg
TARALAY INITIAL COMPACT - URBAN GRIS | 3475710380600 | Klasse 34, Klasse 43 | beige, blau, braun, dunkelbraun, dunkelgrau, grau, grün, hellbeige, hellgrau | Polyvinylchlorid (PVC) | 2.000,00 | 25.000,00 | max. 2 kV (antistatisch) | kleben, schweißen | heterogen | Bfl-s1 | chemikalienbeständig gem. Herstellerangabe, haushaltschemikalienbeständig | lichtecht | E1 | Rolle | Bindemittelgehalt Typ I | 0,70 | 2,00 | 2,64 | 13,70 - 60,70 | 0,03 | 6,00 | 0,25 | 0024, 0035, 0037, 0047, 0049, 0069, 0465, 0515, 0516, 0518, 0545, 0588, 0589, 0590, 0595, 0596, 0597, 0599, 0600, 0636, 0779, 0790, 0791, 0797, 0799, 0822, 0823, 0824, 0825, 0826, 0828, 0829 | ja | ≥ Stufe 6 | ≤ 0,40 % | teilweise hergestellt aus hauseigenem Recyclat | Protecsol® | ja | FloorScore® | > 99 % wachstumshemmend | https://cdn.ais-online.de/m2/45/65245/images/84/43143984px2480x2480.jpg https://cdn.ais-online.de/m2/45/65245/images/98/43143198px1920x1080.jpg
TARALAY INITIAL COMPACT - URBAN SOURIS | 3475710380594 | Klasse 34, Klasse 43 | beige, blau, braun, dunkelbraun, dunkelgrau, grau, grün, hellbeige, hellgrau | Polyvinylchlorid (PVC) | 2.000,00 | 25.000,00 | max. 2 kV (antistatisch) | kleben, schweißen | heterogen | Bfl-s1 | chemikalienbeständig gem. Herstellerangabe, haushaltschemikalienbeständig | lichtecht | E1 | Rolle | Bindemittelgehalt Typ I | 0,70 | 2,00 | 2,64 | 13,70 - 60,70 | 0,03 | 6,00 | 0,25 | 0024, 0035, 0037, 0047, 0049, 0069, 0465, 0515, 0516, 0518, 0545, 0588, 0589, 0590, 0595, 0596, 0597, 0599, 0600, 0636, 0779, 0790, 0791, 0797, 0799, 0822, 0823, 0824, 0825, 0826, 0828, 0829 | ja | ≥ Stufe 6 | ≤ 0,40 % | teilweise hergestellt aus hauseigenem Recyclat | Protecsol® | ja | FloorScore® | > 99 % wachstumshemmend | https://cdn.ais-online.de/m2/45/65245/images/47/43144147px2480x2480.jpg https://cdn.ais-online.de/m2/45/65245/images/98/43143198px1920x1080.jpg
powered by Heinze