## Gerflor
Gerflor
Name | GTIN | Benutzungsintensität | Werkstoff | Breite (mm) | Länge (mm) | Aufladungsspannung im Begehversuch | Befestigung | Bodenbelag heterogen/homogen | Brandverhalten | Chemische Beständigkeit | Farbechtheit | Formaldehyd Emissionsklasse | Lieferform | Verschleißgruppe/-klasse Bodenbelag | Dicke Nutzschicht (mm) | Gesamtdicke Belag (mm) | Gewicht (kg/m²) | Resteindruck (mm) | Trittschallverbesserungsmaß (dB) | Wärmeleitfähigkeit (W/(m*K)) | Gerflor_Farbcode | Desinfektionsmittelbeständig | Lichtechtheit | Maßstabilität | Nachhaltigkeit | Oberflächenvergütung | REACH-konform | Zertifikate | Antibakterielle Aktivität (E. coli – S. aureus – MRSA) | Bilder
TARALAY INITIAL COMPACT - DIVERSION BORDEAUX | 3475710390623 | Klasse 34, Klasse 43 | Polyvinylchlorid (PVC) | 2.000,00 | 25.000,00 | max. 2 kV (antistatisch) | kleben, schweißen | heterogen | Bfl-s1 | chemikalienbeständig gem. Herstellerangabe, haushaltschemikalienbeständig | lichtecht | E1 | Rolle | Bindemittelgehalt Typ I | 0,70 | 2,00 | 2,64 | 0,03 | 6,00 | 0,25 | 0516 | ja | ≥ Stufe 6 | ≤ 0,40 % | teilweise hergestellt aus hauseigenem Recyclat | Protecsol® | ja | FloorScore® | > 99 % wachstumshemmend | https://cdn.ais-online.de/m2/45/65245/images/05/43143205px780x539.jpg https://cdn.ais-online.de/m2/45/65245/images/98/43143198px1920x1080.jpg
powered by Heinze