## Gerflor
Gerflor
Name | GTIN | HAN | Benutzungsintensität | Bewertungsgruppe Rutschgefahr | Farbton | Feucht- / Nassraum | Werkstoff | Breite (mm) | Länge (mm) | Aufladungsspannung im Begehversuch | Befestigung | Bodenbelag heterogen/homogen | Brandverhalten | Chemische Beständigkeit | Formaldehyd Emissionsklasse | Lieferform | Verschleißgruppe/-klasse Bodenbelag | Dicke Nutzschicht (mm) | Gesamtdicke Belag (mm) | Gewicht (kg/m²) | Reflexionsgrad (%) | Resteindruck (mm) | Wärmeleitfähigkeit (W/(m*K)) | Gerflor_Farbcode | Lichtechtheit | Maßstabilität | Nachhaltigkeit | Oberflächenvergütung | Zertifikate | Antibakterielle Aktivität (E. coli – S. aureus – MRSA) | Bilder
TARASAFE COMPACT ULTRA 2X20 ML - Bahnen |  |  | Klasse 34, Klasse 43 | A, B, R 10 | beige, blau, dunkelbraun, dunkelgrau, grau, grün, hellbeige, hellgrau, rot | geeignet für Feuchtraum | Polyvinylchlorid (PVC) | 2.000,00 | 20.000,00 | max. 2 kV (antistatisch) | kleben, schweißen | heterogen | Bfl-s1 | chemikalienbeständig gem. Herstellerangabe, haushaltschemikalienbeständig | E1 | Rolle | Bindemittelgehalt Typ I | 0,85 | 2,00 | 2,46 | 10,10 - 59,60 | 0,03 | 0,25 | 4128, 4460, 4463, 4465, 4472, 4505, 7383, 7384, 7482, 8013, 8701, 8704, 8709, 8710, 8717 | ≥ Stufe 6 | ≤ 0,40 % | teilweise hergestellt aus hauseigenem Recyclat | SparClean® | FloorScore® | > 99 % wachstumshemmend | https://cdn.ais-online.de/m2/45/65245/images/16/43143316px1414x2000.jpg https://cdn.ais-online.de/m2/45/65245/images/82/43144182px1414x2000.jpg https://cdn.ais-online.de/m2/45/65245/images/29/43143629px1414x2000.jpg https://cdn.ais-online.de/m2/45/65245/images/81/43144181px1414x2000.jpg https://cdn.ais-online.de/m2/45/65245/images/80/43144180px1414x2000.jpg https://cdn.ais-online.de/m2/45/65245/images/79/43144179px1401x2000.jpg https://cdn.ais-online.de/m2/45/65245/images/32/43144032px1396x2000.jpg https://cdn.ais-online.de/m2/45/65245/images/31/43144031px1418x2000.jpg https://cdn.ais-online.de/m2/45/65245/images/30/43144030px1414x2000.jpg https://cdn.ais-online.de/m2/45/65245/images/47/43143747px1407x2000.jpg https://cdn.ais-online.de/m2/45/65245/images/46/43143746px1414x2000.jpg https://cdn.ais-online.de/m2/45/65245/images/45/43143745px1414x2000.jpg https://cdn.ais-online.de/m2/45/65245/images/28/43143628px1414x2000.jpg https://cdn.ais-online.de/m2/45/65245/images/17/43143317px1414x2000.jpg https://cdn.ais-online.de/m2/45/65245/images/20/45297320px1414x2000.jpg
TARASAFE COMPACT ULTRA 2X20 ML - AQUA | 3475710229763 | H8214463 | Klasse 34, Klasse 43 | A, B, R 10 | beige, blau, dunkelbraun, dunkelgrau, grau, grün, hellbeige, hellgrau, rot | geeignet für Feuchtraum | Polyvinylchlorid (PVC) | 2.000,00 | 20.000,00 | max. 2 kV (antistatisch) | kleben, schweißen | heterogen | Bfl-s1 | chemikalienbeständig gem. Herstellerangabe, haushaltschemikalienbeständig | E1 | Rolle | Bindemittelgehalt Typ I | 0,85 | 2,00 | 2,46 | 10,10 - 59,60 | 0,03 | 0,25 | 4128, 4460, 4463, 4465, 4472, 4505, 7383, 7384, 7482, 8013, 8701, 8704, 8709, 8710, 8717 | ≥ Stufe 6 | ≤ 0,40 % | teilweise hergestellt aus hauseigenem Recyclat | SparClean® | FloorScore® | > 99 % wachstumshemmend | https://cdn.ais-online.de/m2/45/65245/images/81/43144181px1414x2000.jpg
TARASAFE COMPACT ULTRA 2X20 ML - BASALT | 3475710229893 | H8218710 | Klasse 34, Klasse 43 | A, B, R 10 | beige, blau, dunkelbraun, dunkelgrau, grau, grün, hellbeige, hellgrau, rot | geeignet für Feuchtraum | Polyvinylchlorid (PVC) | 2.000,00 | 20.000,00 | max. 2 kV (antistatisch) | kleben, schweißen | heterogen | Bfl-s1 | chemikalienbeständig gem. Herstellerangabe, haushaltschemikalienbeständig | E1 | Rolle | Bindemittelgehalt Typ I | 0,85 | 2,00 | 2,46 | 10,10 - 59,60 | 0,03 | 0,25 | 4128, 4460, 4463, 4465, 4472, 4505, 7383, 7384, 7482, 8013, 8701, 8704, 8709, 8710, 8717 | ≥ Stufe 6 | ≤ 0,40 % | teilweise hergestellt aus hauseigenem Recyclat | SparClean® | FloorScore® | > 99 % wachstumshemmend | https://cdn.ais-online.de/m2/45/65245/images/46/43143746px1414x2000.jpg
TARASAFE COMPACT ULTRA 2X20 ML - CITRINE | 3475710229831 | H8217384 | Klasse 34, Klasse 43 | A, B, R 10 | beige, blau, dunkelbraun, dunkelgrau, grau, grün, hellbeige, hellgrau, rot | geeignet für Feuchtraum | Polyvinylchlorid (PVC) | 2.000,00 | 20.000,00 | max. 2 kV (antistatisch) | kleben, schweißen | heterogen | Bfl-s1 | chemikalienbeständig gem. Herstellerangabe, haushaltschemikalienbeständig | E1 | Rolle | Bindemittelgehalt Typ I | 0,85 | 2,00 | 2,46 | 10,10 - 59,60 | 0,03 | 0,25 | 4128, 4460, 4463, 4465, 4472, 4505, 7383, 7384, 7482, 8013, 8701, 8704, 8709, 8710, 8717 | ≥ Stufe 6 | ≤ 0,40 % | teilweise hergestellt aus hauseigenem Recyclat | SparClean® | FloorScore® | > 99 % wachstumshemmend | https://cdn.ais-online.de/m2/45/65245/images/16/43143316px1414x2000.jpg
TARASAFE COMPACT ULTRA 2X20 ML - COBALT | 3475710229770 | H8214465 | Klasse 34, Klasse 43 | A, B, R 10 | beige, blau, dunkelbraun, dunkelgrau, grau, grün, hellbeige, hellgrau, rot | geeignet für Feuchtraum | Polyvinylchlorid (PVC) | 2.000,00 | 20.000,00 | max. 2 kV (antistatisch) | kleben, schweißen | heterogen | Bfl-s1 | chemikalienbeständig gem. Herstellerangabe, haushaltschemikalienbeständig | E1 | Rolle | Bindemittelgehalt Typ I | 0,85 | 2,00 | 2,46 | 10,10 - 59,60 | 0,03 | 0,25 | 4128, 4460, 4463, 4465, 4472, 4505, 7383, 7384, 7482, 8013, 8701, 8704, 8709, 8710, 8717 | ≥ Stufe 6 | ≤ 0,40 % | teilweise hergestellt aus hauseigenem Recyclat | SparClean® | FloorScore® | > 99 % wachstumshemmend | https://cdn.ais-online.de/m2/45/65245/images/30/43144030px1414x2000.jpg
TARASAFE COMPACT ULTRA 2X20 ML - DIOPSIDE | 3475710229824 | H8217383 | Klasse 34, Klasse 43 | A, B, R 10 | beige, blau, dunkelbraun, dunkelgrau, grau, grün, hellbeige, hellgrau, rot | geeignet für Feuchtraum | Polyvinylchlorid (PVC) | 2.000,00 | 20.000,00 | max. 2 kV (antistatisch) | kleben, schweißen | heterogen | Bfl-s1 | chemikalienbeständig gem. Herstellerangabe, haushaltschemikalienbeständig | E1 | Rolle | Bindemittelgehalt Typ I | 0,85 | 2,00 | 2,46 | 10,10 - 59,60 | 0,03 | 0,25 | 4128, 4460, 4463, 4465, 4472, 4505, 7383, 7384, 7482, 8013, 8701, 8704, 8709, 8710, 8717 | ≥ Stufe 6 | ≤ 0,40 % | teilweise hergestellt aus hauseigenem Recyclat | SparClean® | FloorScore® | > 99 % wachstumshemmend | https://cdn.ais-online.de/m2/45/65245/images/29/43143629px1414x2000.jpg
TARASAFE COMPACT ULTRA 2X20 ML - GRANITE | 3475710229886 | H8218709 | Klasse 34, Klasse 43 | A, B, R 10 | beige, blau, dunkelbraun, dunkelgrau, grau, grün, hellbeige, hellgrau, rot | geeignet für Feuchtraum | Polyvinylchlorid (PVC) | 2.000,00 | 20.000,00 | max. 2 kV (antistatisch) | kleben, schweißen | heterogen | Bfl-s1 | chemikalienbeständig gem. Herstellerangabe, haushaltschemikalienbeständig | E1 | Rolle | Bindemittelgehalt Typ I | 0,85 | 2,00 | 2,46 | 10,10 - 59,60 | 0,03 | 0,25 | 4128, 4460, 4463, 4465, 4472, 4505, 7383, 7384, 7482, 8013, 8701, 8704, 8709, 8710, 8717 | ≥ Stufe 6 | ≤ 0,40 % | teilweise hergestellt aus hauseigenem Recyclat | SparClean® | FloorScore® | > 99 % wachstumshemmend | https://cdn.ais-online.de/m2/45/65245/images/17/43143317px1414x2000.jpg
TARASAFE COMPACT ULTRA 2X20 ML - HALITE | 3475710229848 | H8217482 | Klasse 34, Klasse 43 | A, B, R 10 | beige, blau, dunkelbraun, dunkelgrau, grau, grün, hellbeige, hellgrau, rot | geeignet für Feuchtraum | Polyvinylchlorid (PVC) | 2.000,00 | 20.000,00 | max. 2 kV (antistatisch) | kleben, schweißen | heterogen | Bfl-s1 | chemikalienbeständig gem. Herstellerangabe, haushaltschemikalienbeständig | E1 | Rolle | Bindemittelgehalt Typ I | 0,85 | 2,00 | 2,46 | 10,10 - 59,60 | 0,03 | 0,25 | 4128, 4460, 4463, 4465, 4472, 4505, 7383, 7384, 7482, 8013, 8701, 8704, 8709, 8710, 8717 | ≥ Stufe 6 | ≤ 0,40 % | teilweise hergestellt aus hauseigenem Recyclat | SparClean® | FloorScore® | > 99 % wachstumshemmend | https://cdn.ais-online.de/m2/45/65245/images/20/45297320px1414x2000.jpg
TARASAFE COMPACT ULTRA 2X20 ML - JASPER | 3475710229855 | H8218013 | Klasse 34, Klasse 43 | A, B, R 10 | beige, blau, dunkelbraun, dunkelgrau, grau, grün, hellbeige, hellgrau, rot | geeignet für Feuchtraum | Polyvinylchlorid (PVC) | 2.000,00 | 20.000,00 | max. 2 kV (antistatisch) | kleben, schweißen | heterogen | Bfl-s1 | chemikalienbeständig gem. Herstellerangabe, haushaltschemikalienbeständig | E1 | Rolle | Bindemittelgehalt Typ I | 0,85 | 2,00 | 2,46 | 10,10 - 59,60 | 0,03 | 0,25 | 4128, 4460, 4463, 4465, 4472, 4505, 7383, 7384, 7482, 8013, 8701, 8704, 8709, 8710, 8717 | ≥ Stufe 6 | ≤ 0,40 % | teilweise hergestellt aus hauseigenem Recyclat | SparClean® | FloorScore® | > 99 % wachstumshemmend | https://cdn.ais-online.de/m2/45/65245/images/80/43144180px1414x2000.jpg
TARASAFE COMPACT ULTRA 2X20 ML - MOONSTONE | 3475710229794 | H8214472 | Klasse 34, Klasse 43 | A, B, R 10 | beige, blau, dunkelbraun, dunkelgrau, grau, grün, hellbeige, hellgrau, rot | geeignet für Feuchtraum | Polyvinylchlorid (PVC) | 2.000,00 | 20.000,00 | max. 2 kV (antistatisch) | kleben, schweißen | heterogen | Bfl-s1 | chemikalienbeständig gem. Herstellerangabe, haushaltschemikalienbeständig | E1 | Rolle | Bindemittelgehalt Typ I | 0,85 | 2,00 | 2,46 | 10,10 - 59,60 | 0,03 | 0,25 | 4128, 4460, 4463, 4465, 4472, 4505, 7383, 7384, 7482, 8013, 8701, 8704, 8709, 8710, 8717 | ≥ Stufe 6 | ≤ 0,40 % | teilweise hergestellt aus hauseigenem Recyclat | SparClean® | FloorScore® | > 99 % wachstumshemmend | https://cdn.ais-online.de/m2/45/65245/images/32/43144032px1396x2000.jpg
TARASAFE COMPACT ULTRA 2X20 ML - OBSIDIAN | 3475710229909 | H8218717 | Klasse 34, Klasse 43 | A, B, R 10 | beige, blau, dunkelbraun, dunkelgrau, grau, grün, hellbeige, hellgrau, rot | geeignet für Feuchtraum | Polyvinylchlorid (PVC) | 2.000,00 | 20.000,00 | max. 2 kV (antistatisch) | kleben, schweißen | heterogen | Bfl-s1 | chemikalienbeständig gem. Herstellerangabe, haushaltschemikalienbeständig | E1 | Rolle | Bindemittelgehalt Typ I | 0,85 | 2,00 | 2,46 | 10,10 - 59,60 | 0,03 | 0,25 | 4128, 4460, 4463, 4465, 4472, 4505, 7383, 7384, 7482, 8013, 8701, 8704, 8709, 8710, 8717 | ≥ Stufe 6 | ≤ 0,40 % | teilweise hergestellt aus hauseigenem Recyclat | SparClean® | FloorScore® | > 99 % wachstumshemmend | https://cdn.ais-online.de/m2/45/65245/images/45/43143745px1414x2000.jpg
TARASAFE COMPACT ULTRA 2X20 ML - OPAL | 3475710229862 | H8218701 | Klasse 34, Klasse 43 | A, B, R 10 | beige, blau, dunkelbraun, dunkelgrau, grau, grün, hellbeige, hellgrau, rot | geeignet für Feuchtraum | Polyvinylchlorid (PVC) | 2.000,00 | 20.000,00 | max. 2 kV (antistatisch) | kleben, schweißen | heterogen | Bfl-s1 | chemikalienbeständig gem. Herstellerangabe, haushaltschemikalienbeständig | E1 | Rolle | Bindemittelgehalt Typ I | 0,85 | 2,00 | 2,46 | 10,10 - 59,60 | 0,03 | 0,25 | 4128, 4460, 4463, 4465, 4472, 4505, 7383, 7384, 7482, 8013, 8701, 8704, 8709, 8710, 8717 | ≥ Stufe 6 | ≤ 0,40 % | teilweise hergestellt aus hauseigenem Recyclat | SparClean® | FloorScore® | > 99 % wachstumshemmend | https://cdn.ais-online.de/m2/45/65245/images/82/43144182px1414x2000.jpg
TARASAFE COMPACT ULTRA 2X20 ML - PEBBLE | 3475710229879 | H8218704 | Klasse 34, Klasse 43 | A, B, R 10 | beige, blau, dunkelbraun, dunkelgrau, grau, grün, hellbeige, hellgrau, rot | geeignet für Feuchtraum | Polyvinylchlorid (PVC) | 2.000,00 | 20.000,00 | max. 2 kV (antistatisch) | kleben, schweißen | heterogen | Bfl-s1 | chemikalienbeständig gem. Herstellerangabe, haushaltschemikalienbeständig | E1 | Rolle | Bindemittelgehalt Typ I | 0,85 | 2,00 | 2,46 | 10,10 - 59,60 | 0,03 | 0,25 | 4128, 4460, 4463, 4465, 4472, 4505, 7383, 7384, 7482, 8013, 8701, 8704, 8709, 8710, 8717 | ≥ Stufe 6 | ≤ 0,40 % | teilweise hergestellt aus hauseigenem Recyclat | SparClean® | FloorScore® | > 99 % wachstumshemmend | https://cdn.ais-online.de/m2/45/65245/images/79/43144179px1401x2000.jpg
TARASAFE COMPACT ULTRA 2X20 ML - PERIDOT | 3475710229800 | H8214505 | Klasse 34, Klasse 43 | A, B, R 10 | beige, blau, dunkelbraun, dunkelgrau, grau, grün, hellbeige, hellgrau, rot | geeignet für Feuchtraum | Polyvinylchlorid (PVC) | 2.000,00 | 20.000,00 | max. 2 kV (antistatisch) | kleben, schweißen | heterogen | Bfl-s1 | chemikalienbeständig gem. Herstellerangabe, haushaltschemikalienbeständig | E1 | Rolle | Bindemittelgehalt Typ I | 0,85 | 2,00 | 2,46 | 10,10 - 59,60 | 0,03 | 0,25 | 4128, 4460, 4463, 4465, 4472, 4505, 7383, 7384, 7482, 8013, 8701, 8704, 8709, 8710, 8717 | ≥ Stufe 6 | ≤ 0,40 % | teilweise hergestellt aus hauseigenem Recyclat | SparClean® | FloorScore® | > 99 % wachstumshemmend | https://cdn.ais-online.de/m2/45/65245/images/31/43144031px1418x2000.jpg
TARASAFE COMPACT ULTRA 2X20 ML - RUBY | 3475710229732 | H8214128 | Klasse 34, Klasse 43 | A, B, R 10 | beige, blau, dunkelbraun, dunkelgrau, grau, grün, hellbeige, hellgrau, rot | geeignet für Feuchtraum | Polyvinylchlorid (PVC) | 2.000,00 | 20.000,00 | max. 2 kV (antistatisch) | kleben, schweißen | heterogen | Bfl-s1 | chemikalienbeständig gem. Herstellerangabe, haushaltschemikalienbeständig | E1 | Rolle | Bindemittelgehalt Typ I | 0,85 | 2,00 | 2,46 | 10,10 - 59,60 | 0,03 | 0,25 | 4128, 4460, 4463, 4465, 4472, 4505, 7383, 7384, 7482, 8013, 8701, 8704, 8709, 8710, 8717 | ≥ Stufe 6 | ≤ 0,40 % | teilweise hergestellt aus hauseigenem Recyclat | SparClean® | FloorScore® | > 99 % wachstumshemmend | https://cdn.ais-online.de/m2/45/65245/images/28/43143628px1414x2000.jpg
TARASAFE COMPACT ULTRA 2X20 ML - TOPAZ | 3475710229756 | H8214460 | Klasse 34, Klasse 43 | A, B, R 10 | beige, blau, dunkelbraun, dunkelgrau, grau, grün, hellbeige, hellgrau, rot | geeignet für Feuchtraum | Polyvinylchlorid (PVC) | 2.000,00 | 20.000,00 | max. 2 kV (antistatisch) | kleben, schweißen | heterogen | Bfl-s1 | chemikalienbeständig gem. Herstellerangabe, haushaltschemikalienbeständig | E1 | Rolle | Bindemittelgehalt Typ I | 0,85 | 2,00 | 2,46 | 10,10 - 59,60 | 0,03 | 0,25 | 4128, 4460, 4463, 4465, 4472, 4505, 7383, 7384, 7482, 8013, 8701, 8704, 8709, 8710, 8717 | ≥ Stufe 6 | ≤ 0,40 % | teilweise hergestellt aus hauseigenem Recyclat | SparClean® | FloorScore® | > 99 % wachstumshemmend | https://cdn.ais-online.de/m2/45/65245/images/47/43143747px1407x2000.jpg
powered by Heinze