## Gerflor
Gerflor
Name | GTIN | HAN | Benutzungsintensität | Bewertungsgruppe Rutschgefahr | Dekor | Farbton | Feucht- / Nassraum | Werkstoff | Breite (mm) | Länge (mm) | Aufladungsspannung im Begehversuch | Befestigung | Bodenbelag heterogen/homogen | Brandverhalten | Chemische Beständigkeit | Farbechtheit | Formaldehyd Emissionsklasse | Lieferform | Verschleißgruppe/-klasse Bodenbelag | Dicke Nutzschicht (mm) | Gesamtdicke Belag (mm) | Gewicht (kg/m²) | Reflexionsgrad (%) | Resteindruck (mm) | Wärmeleitfähigkeit (W/(m*K)) | Gerflor_Farbcode | Lichtechtheit | Maßstabilität | Nachhaltigkeit | Oberflächenvergütung | REACH-konform | Zertifikate | Frei von Schwermetallen | TVOC (28 Tage) | Antibakterielle Aktivität (E. coli – S. aureus – MRSA) | NCS Farbton | Bilder
TARASAFE DESIGN 2X20ML - Bahnen |  |  | Klasse 34, Klasse 43 | B, R 10 | Holz | beige, dunkelbeige, dunkelgrau | geeignet für Feuchtraum, geeignet für Nassraum | Polyvinylchlorid (PVC) | 2.000,00 | 20.000,00 | max. 2 kV (antistatisch) | kleben | heterogen | Bfl-s1 | chemikalienbeständig gem. Herstellerangabe, haushaltschemikalienbeständig | lichtecht | E1 | Rolle | Bindemittelgehalt Typ I | 0,80 | 2,00 | 2,44 | 20,80 - 36,30 | 0,03 | 0,25 | 5755, 6078, 6079, 6083, 6094, 6171 | ≥ Stufe 6 | ≤ 0,40 % | vollständig recycelbar | SparClean® | ja | FloorScore® | ja | < 100 µg/m³ | > 99 % wachstumshemmend | 4502-Y, 4005-Y20R, 4010-Y30R, 5005-Y80R, 6005-Y20R | https://cdn.ais-online.de/m2/45/65245/images/13/49055613px1050x1500.jpg https://cdn.ais-online.de/m2/45/65245/images/01/49055601px1050x1500.jpg https://cdn.ais-online.de/m2/45/65245/images/10/49055610px1678x2362.jpg https://cdn.ais-online.de/m2/45/65245/images/07/49055607px1660x2362.jpg https://cdn.ais-online.de/m2/45/65245/images/04/49055604px2440x3182.jpg https://cdn.ais-online.de/m2/45/65245/images/98/49055598px1050x1500.jpg
TARASAFE DESIGN 2X20ML - ESTEREL BLOSSOM NEW | 3475710601224 | HB916083 | Klasse 34, Klasse 43 | B, R 10 | Holz | beige, dunkelbeige, dunkelgrau | geeignet für Feuchtraum, geeignet für Nassraum | Polyvinylchlorid (PVC) | 2.000,00 | 20.000,00 | max. 2 kV (antistatisch) | kleben | heterogen | Bfl-s1 | chemikalienbeständig gem. Herstellerangabe, haushaltschemikalienbeständig | lichtecht | E1 | Rolle | Bindemittelgehalt Typ I | 0,80 | 2,00 | 2,44 | 20,80 - 36,30 | 0,03 | 0,25 | 5755, 6078, 6079, 6083, 6094, 6171 | ≥ Stufe 6 | ≤ 0,40 % | vollständig recycelbar | SparClean® | ja | FloorScore® | ja | < 100 µg/m³ | > 99 % wachstumshemmend | 4502-Y, 4005-Y20R, 4010-Y30R, 5005-Y80R, 6005-Y20R | https://cdn.ais-online.de/m2/45/65245/images/01/49055601px1050x1500.jpg
TARASAFE DESIGN 2X20ML - ESTEREL CLEAR NEW | 3475710601187 | HB916078 | Klasse 34, Klasse 43 | B, R 10 | Holz | beige, dunkelbeige, dunkelgrau | geeignet für Feuchtraum, geeignet für Nassraum | Polyvinylchlorid (PVC) | 2.000,00 | 20.000,00 | max. 2 kV (antistatisch) | kleben | heterogen | Bfl-s1 | chemikalienbeständig gem. Herstellerangabe, haushaltschemikalienbeständig | lichtecht | E1 | Rolle | Bindemittelgehalt Typ I | 0,80 | 2,00 | 2,44 | 20,80 - 36,30 | 0,03 | 0,25 | 5755, 6078, 6079, 6083, 6094, 6171 | ≥ Stufe 6 | ≤ 0,40 % | vollständig recycelbar | SparClean® | ja | FloorScore® | ja | < 100 µg/m³ | > 99 % wachstumshemmend | 4502-Y, 4005-Y20R, 4010-Y30R, 5005-Y80R, 6005-Y20R | https://cdn.ais-online.de/m2/45/65245/images/98/49055598px1050x1500.jpg
TARASAFE DESIGN 2X20ML - ESTEREL NUT NEW | 3475710601194 | HB916079 | Klasse 34, Klasse 43 | B, R 10 | Holz | beige, dunkelbeige, dunkelgrau | geeignet für Feuchtraum, geeignet für Nassraum | Polyvinylchlorid (PVC) | 2.000,00 | 20.000,00 | max. 2 kV (antistatisch) | kleben | heterogen | Bfl-s1 | chemikalienbeständig gem. Herstellerangabe, haushaltschemikalienbeständig | lichtecht | E1 | Rolle | Bindemittelgehalt Typ I | 0,80 | 2,00 | 2,44 | 20,80 - 36,30 | 0,03 | 0,25 | 5755, 6078, 6079, 6083, 6094, 6171 | ≥ Stufe 6 | ≤ 0,40 % | vollständig recycelbar | SparClean® | ja | FloorScore® | ja | < 100 µg/m³ | > 99 % wachstumshemmend | 4502-Y, 4005-Y20R, 4010-Y30R, 5005-Y80R, 6005-Y20R | https://cdn.ais-online.de/m2/45/65245/images/04/49055604px2440x3182.jpg
TARASAFE DESIGN 2X20ML - INFINITY SAND | 3475710601200 | HB916094 | Klasse 34, Klasse 43 | B, R 10 | Holz | beige, dunkelbeige, dunkelgrau | geeignet für Feuchtraum, geeignet für Nassraum | Polyvinylchlorid (PVC) | 2.000,00 | 20.000,00 | max. 2 kV (antistatisch) | kleben | heterogen | Bfl-s1 | chemikalienbeständig gem. Herstellerangabe, haushaltschemikalienbeständig | lichtecht | E1 | Rolle | Bindemittelgehalt Typ I | 0,80 | 2,00 | 2,44 | 20,80 - 36,30 | 0,03 | 0,25 | 5755, 6078, 6079, 6083, 6094, 6171 | ≥ Stufe 6 | ≤ 0,40 % | vollständig recycelbar | SparClean® | ja | FloorScore® | ja | < 100 µg/m³ | > 99 % wachstumshemmend | 4502-Y, 4005-Y20R, 4010-Y30R, 5005-Y80R, 6005-Y20R | https://cdn.ais-online.de/m2/45/65245/images/10/49055610px1678x2362.jpg
TARASAFE DESIGN 2X20ML - LOFTER DARK GREY | 3475710601217 | HB916171 | Klasse 34, Klasse 43 | B, R 10 | Holz | beige, dunkelbeige, dunkelgrau | geeignet für Feuchtraum, geeignet für Nassraum | Polyvinylchlorid (PVC) | 2.000,00 | 20.000,00 | max. 2 kV (antistatisch) | kleben | heterogen | Bfl-s1 | chemikalienbeständig gem. Herstellerangabe, haushaltschemikalienbeständig | lichtecht | E1 | Rolle | Bindemittelgehalt Typ I | 0,80 | 2,00 | 2,44 | 20,80 - 36,30 | 0,03 | 0,25 | 5755, 6078, 6079, 6083, 6094, 6171 | ≥ Stufe 6 | ≤ 0,40 % | vollständig recycelbar | SparClean® | ja | FloorScore® | ja | < 100 µg/m³ | > 99 % wachstumshemmend | 4502-Y, 4005-Y20R, 4010-Y30R, 5005-Y80R, 6005-Y20R | https://cdn.ais-online.de/m2/45/65245/images/07/49055607px1660x2362.jpg
TARASAFE DESIGN 2X20ML - LORCA NATURAL NEW | 3475710601231 | HB915755 | Klasse 34, Klasse 43 | B, R 10 | Holz | beige, dunkelbeige, dunkelgrau | geeignet für Feuchtraum, geeignet für Nassraum | Polyvinylchlorid (PVC) | 2.000,00 | 20.000,00 | max. 2 kV (antistatisch) | kleben | heterogen | Bfl-s1 | chemikalienbeständig gem. Herstellerangabe, haushaltschemikalienbeständig | lichtecht | E1 | Rolle | Bindemittelgehalt Typ I | 0,80 | 2,00 | 2,44 | 20,80 - 36,30 | 0,03 | 0,25 | 5755, 6078, 6079, 6083, 6094, 6171 | ≥ Stufe 6 | ≤ 0,40 % | vollständig recycelbar | SparClean® | ja | FloorScore® | ja | < 100 µg/m³ | > 99 % wachstumshemmend | 4502-Y, 4005-Y20R, 4010-Y30R, 5005-Y80R, 6005-Y20R | https://cdn.ais-online.de/m2/45/65245/images/13/49055613px1050x1500.jpg
powered by Heinze