## Gerflor
Gerflor
Name | GTIN | HAN | Benutzungsintensität | Bewertungsgruppe Rutschgefahr | Farbton | Feucht- / Nassraum | Werkstoff | Breite (mm) | Länge (mm) | Aufladungsspannung im Begehversuch | Befestigung | Bodenbelag heterogen/homogen | Brandverhalten | Chemische Beständigkeit | Farbechtheit | Formaldehyd Emissionsklasse | Lieferform | Verschleißgruppe/-klasse Bodenbelag | Anteil Recyclingmaterial (%) | Dicke Nutzschicht (mm) | Gesamtdicke Belag (mm) | Gewicht (kg/m²) | Reflexionsgrad (%) | Resteindruck (mm) | Wärmeleitfähigkeit (W/(m*K)) | Gerflor_Farbcode | Lichtechtheit | Maßstabilität | Nachhaltigkeit | Oberflächenvergütung | REACH-konform | Zertifikate | Frei von Schwermetallen | TVOC (28 Tage) | Antibakterielle Aktivität (E. coli – S. aureus – MRSA) | NCS Farbton | Bilder
TARASAFE H₂O - Bahnen |  |  | Klasse 34, Klasse 43 | B, R 11 | beige, blau, dunkelgrau, grau, grün | geeignet für Feuchtraum, geeignet für Nassraum | Polyvinylchlorid (PVC) | 2.000,00 | 20.000,00 | max. 2 kV (antistatisch) | kleben | heterogen | Bfl-s1 | chemikalienbeständig gem. Herstellerangabe, haushaltschemikalienbeständig | lichtecht | E1 | Rolle | Bindemittelgehalt Typ I | 29,00 | 0,85 | 2,00 | 2,35 | 19,90 - 43,70 | 0,10 | 0,25 | 0024, 0025, 0031, 0032, 0033, 0034, 0035, 0036 | ≥ Stufe 6 | ≤ 0,40 % | vollständig recycelbar, zu 29 % aus recyceltem Material hergestellt | SparClean® | ja | FloorScore® | ja | < 100 µg/m³ | > 99 % wachstumshemmend | 3005-Y50R, 5502-B, 3020-R90B, 4000-N, 4010-G30Y, 4005-Y50R, 3000-N, 3010-Y50R | https://cdn.ais-online.de/m2/45/65245/images/64/49050064px1500x1059.jpg https://cdn.ais-online.de/m2/45/65245/images/61/49050061px1500x1058.jpg https://cdn.ais-online.de/m2/45/65245/images/67/49050067px1500x1055.jpg https://cdn.ais-online.de/m2/45/65245/images/58/49050058px1500x1060.jpg https://cdn.ais-online.de/m2/45/65245/images/88/49050088px1500x1063.jpg https://cdn.ais-online.de/m2/45/65245/images/85/49050085px1500x1058.jpg https://cdn.ais-online.de/m2/45/65245/images/76/49050076px1500x1060.jpg https://cdn.ais-online.de/m2/45/65245/images/73/49050073px1500x1057.jpg
TARASAFE H₂O - BACALAR | 3475710643057 | HD290035 | Klasse 34, Klasse 43 | B, R 11 | beige, blau, dunkelgrau, grau, grün | geeignet für Feuchtraum, geeignet für Nassraum | Polyvinylchlorid (PVC) | 2.000,00 | 20.000,00 | max. 2 kV (antistatisch) | kleben | heterogen | Bfl-s1 | chemikalienbeständig gem. Herstellerangabe, haushaltschemikalienbeständig | lichtecht | E1 | Rolle | Bindemittelgehalt Typ I | 29,00 | 0,85 | 2,00 | 2,35 | 19,90 - 43,70 | 0,10 | 0,25 | 0024, 0025, 0031, 0032, 0033, 0034, 0035, 0036 | ≥ Stufe 6 | ≤ 0,40 % | vollständig recycelbar, zu 29 % aus recyceltem Material hergestellt | SparClean® | ja | FloorScore® | ja | < 100 µg/m³ | > 99 % wachstumshemmend | 3005-Y50R, 5502-B, 3020-R90B, 4000-N, 4010-G30Y, 4005-Y50R, 3000-N, 3010-Y50R | https://cdn.ais-online.de/m2/45/65245/images/88/49050088px1500x1063.jpg
TARASAFE H₂O - EACHAM | 3475710643064 | HD290031 | Klasse 34, Klasse 43 | B, R 11 | beige, blau, dunkelgrau, grau, grün | geeignet für Feuchtraum, geeignet für Nassraum | Polyvinylchlorid (PVC) | 2.000,00 | 20.000,00 | max. 2 kV (antistatisch) | kleben | heterogen | Bfl-s1 | chemikalienbeständig gem. Herstellerangabe, haushaltschemikalienbeständig | lichtecht | E1 | Rolle | Bindemittelgehalt Typ I | 29,00 | 0,85 | 2,00 | 2,35 | 19,90 - 43,70 | 0,10 | 0,25 | 0024, 0025, 0031, 0032, 0033, 0034, 0035, 0036 | ≥ Stufe 6 | ≤ 0,40 % | vollständig recycelbar, zu 29 % aus recyceltem Material hergestellt | SparClean® | ja | FloorScore® | ja | < 100 µg/m³ | > 99 % wachstumshemmend | 3005-Y50R, 5502-B, 3020-R90B, 4000-N, 4010-G30Y, 4005-Y50R, 3000-N, 3010-Y50R | https://cdn.ais-online.de/m2/45/65245/images/85/49050085px1500x1058.jpg
TARASAFE H₂O - LAGOA | 3475710643071 | HD290036 | Klasse 34, Klasse 43 | B, R 11 | beige, blau, dunkelgrau, grau, grün | geeignet für Feuchtraum, geeignet für Nassraum | Polyvinylchlorid (PVC) | 2.000,00 | 20.000,00 | max. 2 kV (antistatisch) | kleben | heterogen | Bfl-s1 | chemikalienbeständig gem. Herstellerangabe, haushaltschemikalienbeständig | lichtecht | E1 | Rolle | Bindemittelgehalt Typ I | 29,00 | 0,85 | 2,00 | 2,35 | 19,90 - 43,70 | 0,10 | 0,25 | 0024, 0025, 0031, 0032, 0033, 0034, 0035, 0036 | ≥ Stufe 6 | ≤ 0,40 % | vollständig recycelbar, zu 29 % aus recyceltem Material hergestellt | SparClean® | ja | FloorScore® | ja | < 100 µg/m³ | > 99 % wachstumshemmend | 3005-Y50R, 5502-B, 3020-R90B, 4000-N, 4010-G30Y, 4005-Y50R, 3000-N, 3010-Y50R | https://cdn.ais-online.de/m2/45/65245/images/67/49050067px1500x1055.jpg
TARASAFE H₂O - MALAWI | 3475710643088 | HD290032 | Klasse 34, Klasse 43 | B, R 11 | beige, blau, dunkelgrau, grau, grün | geeignet für Feuchtraum, geeignet für Nassraum | Polyvinylchlorid (PVC) | 2.000,00 | 20.000,00 | max. 2 kV (antistatisch) | kleben | heterogen | Bfl-s1 | chemikalienbeständig gem. Herstellerangabe, haushaltschemikalienbeständig | lichtecht | E1 | Rolle | Bindemittelgehalt Typ I | 29,00 | 0,85 | 2,00 | 2,35 | 19,90 - 43,70 | 0,10 | 0,25 | 0024, 0025, 0031, 0032, 0033, 0034, 0035, 0036 | ≥ Stufe 6 | ≤ 0,40 % | vollständig recycelbar, zu 29 % aus recyceltem Material hergestellt | SparClean® | ja | FloorScore® | ja | < 100 µg/m³ | > 99 % wachstumshemmend | 3005-Y50R, 5502-B, 3020-R90B, 4000-N, 4010-G30Y, 4005-Y50R, 3000-N, 3010-Y50R | https://cdn.ais-online.de/m2/45/65245/images/64/49050064px1500x1059.jpg
TARASAFE H₂O - NILE | 3475710643033 | HD290025 | Klasse 34, Klasse 43 | B, R 11 | beige, blau, dunkelgrau, grau, grün | geeignet für Feuchtraum, geeignet für Nassraum | Polyvinylchlorid (PVC) | 2.000,00 | 20.000,00 | max. 2 kV (antistatisch) | kleben | heterogen | Bfl-s1 | chemikalienbeständig gem. Herstellerangabe, haushaltschemikalienbeständig | lichtecht | E1 | Rolle | Bindemittelgehalt Typ I | 29,00 | 0,85 | 2,00 | 2,35 | 19,90 - 43,70 | 0,10 | 0,25 | 0024, 0025, 0031, 0032, 0033, 0034, 0035, 0036 | ≥ Stufe 6 | ≤ 0,40 % | vollständig recycelbar, zu 29 % aus recyceltem Material hergestellt | SparClean® | ja | FloorScore® | ja | < 100 µg/m³ | > 99 % wachstumshemmend | 3005-Y50R, 5502-B, 3020-R90B, 4000-N, 4010-G30Y, 4005-Y50R, 3000-N, 3010-Y50R | https://cdn.ais-online.de/m2/45/65245/images/73/49050073px1500x1057.jpg
TARASAFE H₂O - PEYTO | 3475710643095 | HD290024 | Klasse 34, Klasse 43 | B, R 11 | beige, blau, dunkelgrau, grau, grün | geeignet für Feuchtraum, geeignet für Nassraum | Polyvinylchlorid (PVC) | 2.000,00 | 20.000,00 | max. 2 kV (antistatisch) | kleben | heterogen | Bfl-s1 | chemikalienbeständig gem. Herstellerangabe, haushaltschemikalienbeständig | lichtecht | E1 | Rolle | Bindemittelgehalt Typ I | 29,00 | 0,85 | 2,00 | 2,35 | 19,90 - 43,70 | 0,10 | 0,25 | 0024, 0025, 0031, 0032, 0033, 0034, 0035, 0036 | ≥ Stufe 6 | ≤ 0,40 % | vollständig recycelbar, zu 29 % aus recyceltem Material hergestellt | SparClean® | ja | FloorScore® | ja | < 100 µg/m³ | > 99 % wachstumshemmend | 3005-Y50R, 5502-B, 3020-R90B, 4000-N, 4010-G30Y, 4005-Y50R, 3000-N, 3010-Y50R | https://cdn.ais-online.de/m2/45/65245/images/76/49050076px1500x1060.jpg
TARASAFE H₂O - RHINE | 3475710643101 | HD290033 | Klasse 34, Klasse 43 | B, R 11 | beige, blau, dunkelgrau, grau, grün | geeignet für Feuchtraum, geeignet für Nassraum | Polyvinylchlorid (PVC) | 2.000,00 | 20.000,00 | max. 2 kV (antistatisch) | kleben | heterogen | Bfl-s1 | chemikalienbeständig gem. Herstellerangabe, haushaltschemikalienbeständig | lichtecht | E1 | Rolle | Bindemittelgehalt Typ I | 29,00 | 0,85 | 2,00 | 2,35 | 19,90 - 43,70 | 0,10 | 0,25 | 0024, 0025, 0031, 0032, 0033, 0034, 0035, 0036 | ≥ Stufe 6 | ≤ 0,40 % | vollständig recycelbar, zu 29 % aus recyceltem Material hergestellt | SparClean® | ja | FloorScore® | ja | < 100 µg/m³ | > 99 % wachstumshemmend | 3005-Y50R, 5502-B, 3020-R90B, 4000-N, 4010-G30Y, 4005-Y50R, 3000-N, 3010-Y50R | https://cdn.ais-online.de/m2/45/65245/images/58/49050058px1500x1060.jpg
TARASAFE H₂O - ZAMBEZI | 3475710643040 | HD290034 | Klasse 34, Klasse 43 | B, R 11 | beige, blau, dunkelgrau, grau, grün | geeignet für Feuchtraum, geeignet für Nassraum | Polyvinylchlorid (PVC) | 2.000,00 | 20.000,00 | max. 2 kV (antistatisch) | kleben | heterogen | Bfl-s1 | chemikalienbeständig gem. Herstellerangabe, haushaltschemikalienbeständig | lichtecht | E1 | Rolle | Bindemittelgehalt Typ I | 29,00 | 0,85 | 2,00 | 2,35 | 19,90 - 43,70 | 0,10 | 0,25 | 0024, 0025, 0031, 0032, 0033, 0034, 0035, 0036 | ≥ Stufe 6 | ≤ 0,40 % | vollständig recycelbar, zu 29 % aus recyceltem Material hergestellt | SparClean® | ja | FloorScore® | ja | < 100 µg/m³ | > 99 % wachstumshemmend | 3005-Y50R, 5502-B, 3020-R90B, 4000-N, 4010-G30Y, 4005-Y50R, 3000-N, 3010-Y50R | https://cdn.ais-online.de/m2/45/65245/images/61/49050061px1500x1058.jpg
powered by Heinze