## Gerflor
Gerflor
Name | GTIN | HAN | Benutzungsintensität | Bewertungsgruppe Rutschgefahr | Farbton | Feucht- / Nassraum | Werkstoff | Breite (mm) | Länge (mm) | Aufladungsspannung im Begehversuch | Befestigung | Bodenbelag heterogen/homogen | Brandverhalten | Chemische Beständigkeit | Formaldehyd Emissionsklasse | Lieferform | Verschleißgruppe/-klasse Bodenbelag | Dicke Nutzschicht (mm) | Gesamtdicke Belag (mm) | Gewicht (kg/m²) | Reflexionsgrad (%) | Resteindruck (mm) | Wärmeleitfähigkeit (W/(m*K)) | Gerflor_Farbcode | Lichtechtheit | Maßstabilität | Nachhaltigkeit | Oberflächenvergütung | Zertifikate | Antibakterielle Aktivität (E. coli – S. aureus – MRSA) | Bilder
TARASAFE STANDARD 2X20 ML - Bahnen |  |  | Klasse 34, Klasse 43 | A, B, R 10 | beige, blau, dunkelgrau, grau, grün, hellbeige, hellgrau, orange, rot, schwarz | geeignet für Feuchtraum | Polyvinylchlorid (PVC) | 2.000,00 | 20.000,00 | max. 2 kV (antistatisch) | kleben, schweißen | heterogen | Bfl-s1 | chemikalienbeständig gem. Herstellerangabe, haushaltschemikalienbeständig | E1 | Rolle | Bindemittelgehalt Typ I | 0,85 | 2,00 | 2,46 | 5,70 - 57,90 | 0,05 | 0,25 | 7107, 7115, 7302, 7312, 7386, 7438, 7508, 7618, 7704, 7709, 7731, 7767, 7773, 7801 | ≥ Stufe 6 | ≤ 0,40 % | teilweise hergestellt aus hauseigenem Recyclat | SparClean® | FloorScore® | > 99 % wachstumshemmend | https://cdn.ais-online.de/m2/45/65245/images/05/43143305px1353x2000.jpg https://cdn.ais-online.de/m2/45/65245/images/75/43144175px1398x2000.jpg https://cdn.ais-online.de/m2/45/65245/images/26/43144026px1414x2000.jpg https://cdn.ais-online.de/m2/45/65245/images/25/43144025px1418x2000.jpg https://cdn.ais-online.de/m2/45/65245/images/24/43144024px1414x2000.jpg https://cdn.ais-online.de/m2/45/65245/images/44/43143744px1414x2000.jpg https://cdn.ais-online.de/m2/45/65245/images/26/43143626px1414x2000.jpg https://cdn.ais-online.de/m2/45/65245/images/25/43143625px1414x2000.jpg https://cdn.ais-online.de/m2/45/65245/images/24/43143624px1414x2000.jpg https://cdn.ais-online.de/m2/45/65245/images/23/43143623px1414x2000.jpg https://cdn.ais-online.de/m2/45/65245/images/12/43143312px1414x2000.jpg https://cdn.ais-online.de/m2/45/65245/images/11/43143311px1414x2000.jpg https://cdn.ais-online.de/m2/45/65245/images/10/43143310px1414x2000.jpg https://cdn.ais-online.de/m2/45/65245/images/76/43144176px1414x2000.jpg
TARASAFE STANDARD 2X20 ML - AVOCADO | 3475710352287 | HB637508 | Klasse 34, Klasse 43 | A, B, R 10 | beige, blau, dunkelgrau, grau, grün, hellbeige, hellgrau, orange, rot, schwarz | geeignet für Feuchtraum | Polyvinylchlorid (PVC) | 2.000,00 | 20.000,00 | max. 2 kV (antistatisch) | kleben, schweißen | heterogen | Bfl-s1 | chemikalienbeständig gem. Herstellerangabe, haushaltschemikalienbeständig | E1 | Rolle | Bindemittelgehalt Typ I | 0,85 | 2,00 | 2,46 | 5,70 - 57,90 | 0,05 | 0,25 | 7107, 7115, 7302, 7312, 7386, 7438, 7508, 7618, 7704, 7709, 7731, 7767, 7773, 7801 | ≥ Stufe 6 | ≤ 0,40 % | teilweise hergestellt aus hauseigenem Recyclat | SparClean® | FloorScore® | > 99 % wachstumshemmend | https://cdn.ais-online.de/m2/45/65245/images/05/43143305px1353x2000.jpg
TARASAFE STANDARD 2X20 ML - BALEINE | 3475710352386 | HB637438 | Klasse 34, Klasse 43 | A, B, R 10 | beige, blau, dunkelgrau, grau, grün, hellbeige, hellgrau, orange, rot, schwarz | geeignet für Feuchtraum | Polyvinylchlorid (PVC) | 2.000,00 | 20.000,00 | max. 2 kV (antistatisch) | kleben, schweißen | heterogen | Bfl-s1 | chemikalienbeständig gem. Herstellerangabe, haushaltschemikalienbeständig | E1 | Rolle | Bindemittelgehalt Typ I | 0,85 | 2,00 | 2,46 | 5,70 - 57,90 | 0,05 | 0,25 | 7107, 7115, 7302, 7312, 7386, 7438, 7508, 7618, 7704, 7709, 7731, 7767, 7773, 7801 | ≥ Stufe 6 | ≤ 0,40 % | teilweise hergestellt aus hauseigenem Recyclat | SparClean® | FloorScore® | > 99 % wachstumshemmend | https://cdn.ais-online.de/m2/45/65245/images/11/43143311px1414x2000.jpg
TARASAFE STANDARD 2X20 ML - DOVE GREY | 3475710352263 | HB637767 | Klasse 34, Klasse 43 | A, B, R 10 | beige, blau, dunkelgrau, grau, grün, hellbeige, hellgrau, orange, rot, schwarz | geeignet für Feuchtraum | Polyvinylchlorid (PVC) | 2.000,00 | 20.000,00 | max. 2 kV (antistatisch) | kleben, schweißen | heterogen | Bfl-s1 | chemikalienbeständig gem. Herstellerangabe, haushaltschemikalienbeständig | E1 | Rolle | Bindemittelgehalt Typ I | 0,85 | 2,00 | 2,46 | 5,70 - 57,90 | 0,05 | 0,25 | 7107, 7115, 7302, 7312, 7386, 7438, 7508, 7618, 7704, 7709, 7731, 7767, 7773, 7801 | ≥ Stufe 6 | ≤ 0,40 % | teilweise hergestellt aus hauseigenem Recyclat | SparClean® | FloorScore® | > 99 % wachstumshemmend | https://cdn.ais-online.de/m2/45/65245/images/23/43143623px1414x2000.jpg
TARASAFE STANDARD 2X20 ML - DUNE | 3475710352348 | HB637312 | Klasse 34, Klasse 43 | A, B, R 10 | beige, blau, dunkelgrau, grau, grün, hellbeige, hellgrau, orange, rot, schwarz | geeignet für Feuchtraum | Polyvinylchlorid (PVC) | 2.000,00 | 20.000,00 | max. 2 kV (antistatisch) | kleben, schweißen | heterogen | Bfl-s1 | chemikalienbeständig gem. Herstellerangabe, haushaltschemikalienbeständig | E1 | Rolle | Bindemittelgehalt Typ I | 0,85 | 2,00 | 2,46 | 5,70 - 57,90 | 0,05 | 0,25 | 7107, 7115, 7302, 7312, 7386, 7438, 7508, 7618, 7704, 7709, 7731, 7767, 7773, 7801 | ≥ Stufe 6 | ≤ 0,40 % | teilweise hergestellt aus hauseigenem Recyclat | SparClean® | FloorScore® | > 99 % wachstumshemmend | https://cdn.ais-online.de/m2/45/65245/images/25/43143625px1414x2000.jpg
TARASAFE STANDARD 2X20 ML - EDELWEISS | 3475710352379 | HB637618 | Klasse 34, Klasse 43 | A, B, R 10 | beige, blau, dunkelgrau, grau, grün, hellbeige, hellgrau, orange, rot, schwarz | geeignet für Feuchtraum | Polyvinylchlorid (PVC) | 2.000,00 | 20.000,00 | max. 2 kV (antistatisch) | kleben, schweißen | heterogen | Bfl-s1 | chemikalienbeständig gem. Herstellerangabe, haushaltschemikalienbeständig | E1 | Rolle | Bindemittelgehalt Typ I | 0,85 | 2,00 | 2,46 | 5,70 - 57,90 | 0,05 | 0,25 | 7107, 7115, 7302, 7312, 7386, 7438, 7508, 7618, 7704, 7709, 7731, 7767, 7773, 7801 | ≥ Stufe 6 | ≤ 0,40 % | teilweise hergestellt aus hauseigenem Recyclat | SparClean® | FloorScore® | > 99 % wachstumshemmend | https://cdn.ais-online.de/m2/45/65245/images/24/43143624px1414x2000.jpg
TARASAFE STANDARD 2X20 ML - FLAME | 3475710352300 | HB637115 | Klasse 34, Klasse 43 | A, B, R 10 | beige, blau, dunkelgrau, grau, grün, hellbeige, hellgrau, orange, rot, schwarz | geeignet für Feuchtraum | Polyvinylchlorid (PVC) | 2.000,00 | 20.000,00 | max. 2 kV (antistatisch) | kleben, schweißen | heterogen | Bfl-s1 | chemikalienbeständig gem. Herstellerangabe, haushaltschemikalienbeständig | E1 | Rolle | Bindemittelgehalt Typ I | 0,85 | 2,00 | 2,46 | 5,70 - 57,90 | 0,05 | 0,25 | 7107, 7115, 7302, 7312, 7386, 7438, 7508, 7618, 7704, 7709, 7731, 7767, 7773, 7801 | ≥ Stufe 6 | ≤ 0,40 % | teilweise hergestellt aus hauseigenem Recyclat | SparClean® | FloorScore® | > 99 % wachstumshemmend | https://cdn.ais-online.de/m2/45/65245/images/25/43144025px1418x2000.jpg
TARASAFE STANDARD 2X20 ML - MARBRE | 3475710352256 | HB637731 | Klasse 34, Klasse 43 | A, B, R 10 | beige, blau, dunkelgrau, grau, grün, hellbeige, hellgrau, orange, rot, schwarz | geeignet für Feuchtraum | Polyvinylchlorid (PVC) | 2.000,00 | 20.000,00 | max. 2 kV (antistatisch) | kleben, schweißen | heterogen | Bfl-s1 | chemikalienbeständig gem. Herstellerangabe, haushaltschemikalienbeständig | E1 | Rolle | Bindemittelgehalt Typ I | 0,85 | 2,00 | 2,46 | 5,70 - 57,90 | 0,05 | 0,25 | 7107, 7115, 7302, 7312, 7386, 7438, 7508, 7618, 7704, 7709, 7731, 7767, 7773, 7801 | ≥ Stufe 6 | ≤ 0,40 % | teilweise hergestellt aus hauseigenem Recyclat | SparClean® | FloorScore® | > 99 % wachstumshemmend | https://cdn.ais-online.de/m2/45/65245/images/26/43144026px1414x2000.jpg
TARASAFE STANDARD 2X20 ML - NOIR | 3475710352362 | HB637801 | Klasse 34, Klasse 43 | A, B, R 10 | beige, blau, dunkelgrau, grau, grün, hellbeige, hellgrau, orange, rot, schwarz | geeignet für Feuchtraum | Polyvinylchlorid (PVC) | 2.000,00 | 20.000,00 | max. 2 kV (antistatisch) | kleben, schweißen | heterogen | Bfl-s1 | chemikalienbeständig gem. Herstellerangabe, haushaltschemikalienbeständig | E1 | Rolle | Bindemittelgehalt Typ I | 0,85 | 2,00 | 2,46 | 5,70 - 57,90 | 0,05 | 0,25 | 7107, 7115, 7302, 7312, 7386, 7438, 7508, 7618, 7704, 7709, 7731, 7767, 7773, 7801 | ≥ Stufe 6 | ≤ 0,40 % | teilweise hergestellt aus hauseigenem Recyclat | SparClean® | FloorScore® | > 99 % wachstumshemmend | https://cdn.ais-online.de/m2/45/65245/images/10/43143310px1414x2000.jpg
TARASAFE STANDARD 2X20 ML - POPPY | 3475710352324 | HB637107 | Klasse 34, Klasse 43 | A, B, R 10 | beige, blau, dunkelgrau, grau, grün, hellbeige, hellgrau, orange, rot, schwarz | geeignet für Feuchtraum | Polyvinylchlorid (PVC) | 2.000,00 | 20.000,00 | max. 2 kV (antistatisch) | kleben, schweißen | heterogen | Bfl-s1 | chemikalienbeständig gem. Herstellerangabe, haushaltschemikalienbeständig | E1 | Rolle | Bindemittelgehalt Typ I | 0,85 | 2,00 | 2,46 | 5,70 - 57,90 | 0,05 | 0,25 | 7107, 7115, 7302, 7312, 7386, 7438, 7508, 7618, 7704, 7709, 7731, 7767, 7773, 7801 | ≥ Stufe 6 | ≤ 0,40 % | teilweise hergestellt aus hauseigenem Recyclat | SparClean® | FloorScore® | > 99 % wachstumshemmend | https://cdn.ais-online.de/m2/45/65245/images/26/43143626px1414x2000.jpg
TARASAFE STANDARD 2X20 ML - ROYAL BLUE | 3475710352331 | HB637709 | Klasse 34, Klasse 43 | A, B, R 10 | beige, blau, dunkelgrau, grau, grün, hellbeige, hellgrau, orange, rot, schwarz | geeignet für Feuchtraum | Polyvinylchlorid (PVC) | 2.000,00 | 20.000,00 | max. 2 kV (antistatisch) | kleben, schweißen | heterogen | Bfl-s1 | chemikalienbeständig gem. Herstellerangabe, haushaltschemikalienbeständig | E1 | Rolle | Bindemittelgehalt Typ I | 0,85 | 2,00 | 2,46 | 5,70 - 57,90 | 0,05 | 0,25 | 7107, 7115, 7302, 7312, 7386, 7438, 7508, 7618, 7704, 7709, 7731, 7767, 7773, 7801 | ≥ Stufe 6 | ≤ 0,40 % | teilweise hergestellt aus hauseigenem Recyclat | SparClean® | FloorScore® | > 99 % wachstumshemmend | https://cdn.ais-online.de/m2/45/65245/images/12/43143312px1414x2000.jpg
TARASAFE STANDARD 2X20 ML - SAHARA | 3475710352317 | HB637302 | Klasse 34, Klasse 43 | A, B, R 10 | beige, blau, dunkelgrau, grau, grün, hellbeige, hellgrau, orange, rot, schwarz | geeignet für Feuchtraum | Polyvinylchlorid (PVC) | 2.000,00 | 20.000,00 | max. 2 kV (antistatisch) | kleben, schweißen | heterogen | Bfl-s1 | chemikalienbeständig gem. Herstellerangabe, haushaltschemikalienbeständig | E1 | Rolle | Bindemittelgehalt Typ I | 0,85 | 2,00 | 2,46 | 5,70 - 57,90 | 0,05 | 0,25 | 7107, 7115, 7302, 7312, 7386, 7438, 7508, 7618, 7704, 7709, 7731, 7767, 7773, 7801 | ≥ Stufe 6 | ≤ 0,40 % | teilweise hergestellt aus hauseigenem Recyclat | SparClean® | FloorScore® | > 99 % wachstumshemmend | https://cdn.ais-online.de/m2/45/65245/images/76/43144176px1414x2000.jpg
TARASAFE STANDARD 2X20 ML - SAVANA | 3475710352270 | HB637386 | Klasse 34, Klasse 43 | A, B, R 10 | beige, blau, dunkelgrau, grau, grün, hellbeige, hellgrau, orange, rot, schwarz | geeignet für Feuchtraum | Polyvinylchlorid (PVC) | 2.000,00 | 20.000,00 | max. 2 kV (antistatisch) | kleben, schweißen | heterogen | Bfl-s1 | chemikalienbeständig gem. Herstellerangabe, haushaltschemikalienbeständig | E1 | Rolle | Bindemittelgehalt Typ I | 0,85 | 2,00 | 2,46 | 5,70 - 57,90 | 0,05 | 0,25 | 7107, 7115, 7302, 7312, 7386, 7438, 7508, 7618, 7704, 7709, 7731, 7767, 7773, 7801 | ≥ Stufe 6 | ≤ 0,40 % | teilweise hergestellt aus hauseigenem Recyclat | SparClean® | FloorScore® | > 99 % wachstumshemmend | https://cdn.ais-online.de/m2/45/65245/images/75/43144175px1398x2000.jpg
TARASAFE STANDARD 2X20 ML - SKY BLUE | 3475710352294 | HB637704 | Klasse 34, Klasse 43 | A, B, R 10 | beige, blau, dunkelgrau, grau, grün, hellbeige, hellgrau, orange, rot, schwarz | geeignet für Feuchtraum | Polyvinylchlorid (PVC) | 2.000,00 | 20.000,00 | max. 2 kV (antistatisch) | kleben, schweißen | heterogen | Bfl-s1 | chemikalienbeständig gem. Herstellerangabe, haushaltschemikalienbeständig | E1 | Rolle | Bindemittelgehalt Typ I | 0,85 | 2,00 | 2,46 | 5,70 - 57,90 | 0,05 | 0,25 | 7107, 7115, 7302, 7312, 7386, 7438, 7508, 7618, 7704, 7709, 7731, 7767, 7773, 7801 | ≥ Stufe 6 | ≤ 0,40 % | teilweise hergestellt aus hauseigenem Recyclat | SparClean® | FloorScore® | > 99 % wachstumshemmend | https://cdn.ais-online.de/m2/45/65245/images/24/43144024px1414x2000.jpg
TARASAFE STANDARD 2X20 ML - STORM | 3475710352355 | HB637773 | Klasse 34, Klasse 43 | A, B, R 10 | beige, blau, dunkelgrau, grau, grün, hellbeige, hellgrau, orange, rot, schwarz | geeignet für Feuchtraum | Polyvinylchlorid (PVC) | 2.000,00 | 20.000,00 | max. 2 kV (antistatisch) | kleben, schweißen | heterogen | Bfl-s1 | chemikalienbeständig gem. Herstellerangabe, haushaltschemikalienbeständig | E1 | Rolle | Bindemittelgehalt Typ I | 0,85 | 2,00 | 2,46 | 5,70 - 57,90 | 0,05 | 0,25 | 7107, 7115, 7302, 7312, 7386, 7438, 7508, 7618, 7704, 7709, 7731, 7767, 7773, 7801 | ≥ Stufe 6 | ≤ 0,40 % | teilweise hergestellt aus hauseigenem Recyclat | SparClean® | FloorScore® | > 99 % wachstumshemmend | https://cdn.ais-online.de/m2/45/65245/images/44/43143744px1414x2000.jpg
powered by Heinze