## Gerflor
Gerflor
Name | GTIN | HAN | Benutzungsintensität | Bewertungsgruppe Rutschgefahr | Farbton | Feucht- / Nassraum | Werkstoff | Breite (mm) | Länge (mm) | Aufladungsspannung im Begehversuch | Befestigung | Bodenbelag heterogen/homogen | Brandverhalten | Chemische Beständigkeit | Formaldehyd Emissionsklasse | Lieferform | Verschleißgruppe/-klasse Bodenbelag | Dicke Nutzschicht (mm) | Gesamtdicke Belag (mm) | Gewicht (kg/m²) | Reflexionsgrad (%) | Resteindruck (mm) | Wärmeleitfähigkeit (W/(m*K)) | Gerflor_Farbcode | Lichtechtheit | Maßstabilität | Nachhaltigkeit | Oberflächenvergütung | Zertifikate | Antibakterielle Aktivität (E. coli – S. aureus – MRSA) | Bilder
TARASAFE STANDARD 2X20 ML - DOVE GREY | 3475710352263 | HB637767 | Klasse 34, Klasse 43 | A, B, R 10 | grau | geeignet für Feuchtraum | Polyvinylchlorid (PVC) | 2.000,00 | 20.000,00 | max. 2 kV (antistatisch) | kleben, schweißen | heterogen | Bfl-s1 | chemikalienbeständig gem. Herstellerangabe, haushaltschemikalienbeständig | E1 | Rolle | Bindemittelgehalt Typ I | 0,85 | 2,00 | 2,46 | 34,10 | 0,05 | 0,25 | 7767 | ≥ Stufe 6 | ≤ 0,40 % | teilweise hergestellt aus hauseigenem Recyclat | SparClean® | FloorScore® | > 99 % wachstumshemmend | https://cdn.ais-online.de/m2/45/65245/images/23/43143623px1414x2000.jpg
powered by Heinze