## Gerflor
Gerflor
Name | GTIN | HAN | Benutzungsintensität | Bewertungsgruppe Rutschgefahr | Farbton | Feucht- / Nassraum | Werkstoff | Breite (mm) | Länge (mm) | Aufladungsspannung im Begehversuch | Befestigung | Bodenbelag heterogen/homogen | Brandverhalten | Chemische Beständigkeit | Farbechtheit | Formaldehyd Emissionsklasse | Lieferform | Verschleißgruppe/-klasse Bodenbelag | Anteil Recyclingmaterial (%) | Dicke Nutzschicht (mm) | Gesamtdicke Belag (mm) | Gewicht (kg/m²) | Reflexionsgrad (%) | Resteindruck (mm) | Trittschallverbesserungsmaß (dB) | Wärmeleitfähigkeit (W/(m*K)) | Gerflor_Farbcode | Lichtechtheit | Maßstabilität | Nachhaltigkeit | Oberflächenvergütung | REACH-konform | Zertifikate | Frei von Schwermetallen | TVOC (28 Tage) | Antibakterielle Aktivität (E. coli – S. aureus – MRSA) | NCS Farbton | Bilder
TARASAFE ULTRA 2X20ML - AZURITE | 3475710627699 | H8218420 | Klasse 34, Klasse 43 | B, R 10 | blau | geeignet für Feuchtraum, geeignet für Nassraum | Polyvinylchlorid (PVC) | 2.000,00 | 20.000,00 | max. 2 kV (antistatisch) | kleben | heterogen | Bfl-s1 | chemikalienbeständig gem. Herstellerangabe, haushaltschemikalienbeständig | lichtecht | E1 | Rolle | Bindemittelgehalt Typ I | 29,00 | 0,85 | 2,00 | 2,46 | 17,10 | 0,03 | 6,00 | 0,25 | 8420 | ≥ Stufe 6 | ≤ 0,40 % | vollständig recycelbar, zu 29 % aus recyceltem Material hergestellt | SparClean® | ja | FloorScore® | ja | < 100 µg/m³ | > 99 % wachstumshemmend | 4030-B | https://cdn.ais-online.de/m2/45/65245/images/68/49056068px1024x748.jpg
powered by Heinze