## Gerflor
Gerflor
Name | GTIN | HAN | Benutzungsintensität | Bewertungsgruppe Rutschgefahr | Farbton | Feucht- / Nassraum | Werkstoff | Breite (mm) | Länge (mm) | Aufladungsspannung im Begehversuch | Befestigung | Bodenbelag heterogen/homogen | Brandverhalten | Chemische Beständigkeit | Farbechtheit | Formaldehyd Emissionsklasse | Lieferform | Verschleißgruppe/-klasse Bodenbelag | Anteil Recyclingmaterial (%) | Dicke Nutzschicht (mm) | Gesamtdicke Belag (mm) | Gewicht (kg/m²) | Reflexionsgrad (%) | Resteindruck (mm) | Trittschallverbesserungsmaß (dB) | Wärmeleitfähigkeit (W/(m*K)) | Gerflor_Farbcode | Lichtechtheit | Maßstabilität | Nachhaltigkeit | Oberflächenvergütung | REACH-konform | Zertifikate | Frei von Schwermetallen | TVOC (28 Tage) | Antibakterielle Aktivität (E. coli – S. aureus – MRSA) | NCS Farbton | Bilder
TARASAFE ULTRA 2X20ML - Bahnen |  |  | Klasse 34, Klasse 43 | B, R 10 | beige, blau, dunkelgrau, grau, grün, hellbeige, hellgrau, rot | geeignet für Feuchtraum, geeignet für Nassraum | Polyvinylchlorid (PVC) | 2.000,00 | 20.000,00 | max. 2 kV (antistatisch) | kleben | heterogen | Bfl-s1 | chemikalienbeständig gem. Herstellerangabe, haushaltschemikalienbeständig | lichtecht | E1 | Rolle | Bindemittelgehalt Typ I | 29,00 | 0,85 | 2,00 | 2,46 | 10,10 - 59,60 | 0,03 | 6,00 | 0,25 | 2432, 3183, 6088, 6348, 6591, 6593, 7307, 7383, 7482, 7724, 7792, 8420, 8592, 8701, 8704, 8709, 8717, 9127 | ≥ Stufe 6 | ≤ 0,40 % | vollständig recycelbar, zu 29 % aus recyceltem Material hergestellt | SparClean® | ja | FloorScore® | ja | < 100 µg/m³ | > 99 % wachstumshemmend | 4030-B, 5030-R90B, 3030-R90B, 3020-Y40R, 7502-B, 3005-Y20R, 4502-B, 2002-Y, 4010-Y50R, 3030-B10G, 5502-B, 4040-Y80R, 3000-N, 5020-B30G, 3010-G, 1500-N, 3030-G, 1005-Y20R | https://cdn.ais-online.de/m2/45/65245/images/68/49056068px1024x748.jpg https://cdn.ais-online.de/m2/45/65245/images/07/49056107px1024x748.jpg https://cdn.ais-online.de/m2/45/65245/images/16/49056116px595x842.jpg https://cdn.ais-online.de/m2/45/65245/images/80/49056080px1024x748.jpg https://cdn.ais-online.de/m2/45/65245/images/86/49056086px1024x748.jpg https://cdn.ais-online.de/m2/45/65245/images/89/49056089px587x838.jpg https://cdn.ais-online.de/m2/45/65245/images/98/49056098px1024x748.jpg https://cdn.ais-online.de/m2/45/65245/images/01/49056101px1024x748.jpg https://cdn.ais-online.de/m2/45/65245/images/83/49056083px1024x748.jpg https://cdn.ais-online.de/m2/45/65245/images/92/49056092px1024x748.jpg https://cdn.ais-online.de/m2/45/65245/images/13/49056113px1024x748.jpg https://cdn.ais-online.de/m2/45/65245/images/95/49056095px1024x748.jpg https://cdn.ais-online.de/m2/45/65245/images/77/49056077px1024x748.jpg https://cdn.ais-online.de/m2/45/65245/images/04/49056104px595x842.jpg https://cdn.ais-online.de/m2/45/65245/images/10/49056110px1024x748.jpg https://cdn.ais-online.de/m2/45/65245/images/71/49056071px595x842.jpg https://cdn.ais-online.de/m2/45/65245/images/19/49056119px1024x748.jpg https://cdn.ais-online.de/m2/45/65245/images/74/49056074px1024x748.jpg
TARASAFE ULTRA 2X20ML - ANDALUSITE | 3475710627620 | H8216088 | Klasse 34, Klasse 43 | B, R 10 | beige, blau, dunkelgrau, grau, grün, hellbeige, hellgrau, rot | geeignet für Feuchtraum, geeignet für Nassraum | Polyvinylchlorid (PVC) | 2.000,00 | 20.000,00 | max. 2 kV (antistatisch) | kleben | heterogen | Bfl-s1 | chemikalienbeständig gem. Herstellerangabe, haushaltschemikalienbeständig | lichtecht | E1 | Rolle | Bindemittelgehalt Typ I | 29,00 | 0,85 | 2,00 | 2,46 | 10,10 - 59,60 | 0,03 | 6,00 | 0,25 | 2432, 3183, 6088, 6348, 6591, 6593, 7307, 7383, 7482, 7724, 7792, 8420, 8592, 8701, 8704, 8709, 8717, 9127 | ≥ Stufe 6 | ≤ 0,40 % | vollständig recycelbar, zu 29 % aus recyceltem Material hergestellt | SparClean® | ja | FloorScore® | ja | < 100 µg/m³ | > 99 % wachstumshemmend | 4030-B, 5030-R90B, 3030-R90B, 3020-Y40R, 7502-B, 3005-Y20R, 4502-B, 2002-Y, 4010-Y50R, 3030-B10G, 5502-B, 4040-Y80R, 3000-N, 5020-B30G, 3010-G, 1500-N, 3030-G, 1005-Y20R | https://cdn.ais-online.de/m2/45/65245/images/10/49056110px1024x748.jpg
TARASAFE ULTRA 2X20ML - AVENTURINE | 3475710627705 | H8218592 | Klasse 34, Klasse 43 | B, R 10 | beige, blau, dunkelgrau, grau, grün, hellbeige, hellgrau, rot | geeignet für Feuchtraum, geeignet für Nassraum | Polyvinylchlorid (PVC) | 2.000,00 | 20.000,00 | max. 2 kV (antistatisch) | kleben | heterogen | Bfl-s1 | chemikalienbeständig gem. Herstellerangabe, haushaltschemikalienbeständig | lichtecht | E1 | Rolle | Bindemittelgehalt Typ I | 29,00 | 0,85 | 2,00 | 2,46 | 10,10 - 59,60 | 0,03 | 6,00 | 0,25 | 2432, 3183, 6088, 6348, 6591, 6593, 7307, 7383, 7482, 7724, 7792, 8420, 8592, 8701, 8704, 8709, 8717, 9127 | ≥ Stufe 6 | ≤ 0,40 % | vollständig recycelbar, zu 29 % aus recyceltem Material hergestellt | SparClean® | ja | FloorScore® | ja | < 100 µg/m³ | > 99 % wachstumshemmend | 4030-B, 5030-R90B, 3030-R90B, 3020-Y40R, 7502-B, 3005-Y20R, 4502-B, 2002-Y, 4010-Y50R, 3030-B10G, 5502-B, 4040-Y80R, 3000-N, 5020-B30G, 3010-G, 1500-N, 3030-G, 1005-Y20R | https://cdn.ais-online.de/m2/45/65245/images/07/49056107px1024x748.jpg
TARASAFE ULTRA 2X20ML - AZURITE | 3475710627699 | H8218420 | Klasse 34, Klasse 43 | B, R 10 | beige, blau, dunkelgrau, grau, grün, hellbeige, hellgrau, rot | geeignet für Feuchtraum, geeignet für Nassraum | Polyvinylchlorid (PVC) | 2.000,00 | 20.000,00 | max. 2 kV (antistatisch) | kleben | heterogen | Bfl-s1 | chemikalienbeständig gem. Herstellerangabe, haushaltschemikalienbeständig | lichtecht | E1 | Rolle | Bindemittelgehalt Typ I | 29,00 | 0,85 | 2,00 | 2,46 | 10,10 - 59,60 | 0,03 | 6,00 | 0,25 | 2432, 3183, 6088, 6348, 6591, 6593, 7307, 7383, 7482, 7724, 7792, 8420, 8592, 8701, 8704, 8709, 8717, 9127 | ≥ Stufe 6 | ≤ 0,40 % | vollständig recycelbar, zu 29 % aus recyceltem Material hergestellt | SparClean® | ja | FloorScore® | ja | < 100 µg/m³ | > 99 % wachstumshemmend | 4030-B, 5030-R90B, 3030-R90B, 3020-Y40R, 7502-B, 3005-Y20R, 4502-B, 2002-Y, 4010-Y50R, 3030-B10G, 5502-B, 4040-Y80R, 3000-N, 5020-B30G, 3010-G, 1500-N, 3030-G, 1005-Y20R | https://cdn.ais-online.de/m2/45/65245/images/68/49056068px1024x748.jpg
TARASAFE ULTRA 2X20ML - BAUXITE | 3475710627613 | H8213183 | Klasse 34, Klasse 43 | B, R 10 | beige, blau, dunkelgrau, grau, grün, hellbeige, hellgrau, rot | geeignet für Feuchtraum, geeignet für Nassraum | Polyvinylchlorid (PVC) | 2.000,00 | 20.000,00 | max. 2 kV (antistatisch) | kleben | heterogen | Bfl-s1 | chemikalienbeständig gem. Herstellerangabe, haushaltschemikalienbeständig | lichtecht | E1 | Rolle | Bindemittelgehalt Typ I | 29,00 | 0,85 | 2,00 | 2,46 | 10,10 - 59,60 | 0,03 | 6,00 | 0,25 | 2432, 3183, 6088, 6348, 6591, 6593, 7307, 7383, 7482, 7724, 7792, 8420, 8592, 8701, 8704, 8709, 8717, 9127 | ≥ Stufe 6 | ≤ 0,40 % | vollständig recycelbar, zu 29 % aus recyceltem Material hergestellt | SparClean® | ja | FloorScore® | ja | < 100 µg/m³ | > 99 % wachstumshemmend | 4030-B, 5030-R90B, 3030-R90B, 3020-Y40R, 7502-B, 3005-Y20R, 4502-B, 2002-Y, 4010-Y50R, 3030-B10G, 5502-B, 4040-Y80R, 3000-N, 5020-B30G, 3010-G, 1500-N, 3030-G, 1005-Y20R | https://cdn.ais-online.de/m2/45/65245/images/92/49056092px1024x748.jpg
TARASAFE ULTRA 2X20ML - CALCIUM | 3475710627668 | H8217724 | Klasse 34, Klasse 43 | B, R 10 | beige, blau, dunkelgrau, grau, grün, hellbeige, hellgrau, rot | geeignet für Feuchtraum, geeignet für Nassraum | Polyvinylchlorid (PVC) | 2.000,00 | 20.000,00 | max. 2 kV (antistatisch) | kleben | heterogen | Bfl-s1 | chemikalienbeständig gem. Herstellerangabe, haushaltschemikalienbeständig | lichtecht | E1 | Rolle | Bindemittelgehalt Typ I | 29,00 | 0,85 | 2,00 | 2,46 | 10,10 - 59,60 | 0,03 | 6,00 | 0,25 | 2432, 3183, 6088, 6348, 6591, 6593, 7307, 7383, 7482, 7724, 7792, 8420, 8592, 8701, 8704, 8709, 8717, 9127 | ≥ Stufe 6 | ≤ 0,40 % | vollständig recycelbar, zu 29 % aus recyceltem Material hergestellt | SparClean® | ja | FloorScore® | ja | < 100 µg/m³ | > 99 % wachstumshemmend | 4030-B, 5030-R90B, 3030-R90B, 3020-Y40R, 7502-B, 3005-Y20R, 4502-B, 2002-Y, 4010-Y50R, 3030-B10G, 5502-B, 4040-Y80R, 3000-N, 5020-B30G, 3010-G, 1500-N, 3030-G, 1005-Y20R | https://cdn.ais-online.de/m2/45/65245/images/13/49056113px1024x748.jpg
TARASAFE ULTRA 2X20ML - CLAY | 3475710627637 | H8216348 | Klasse 34, Klasse 43 | B, R 10 | beige, blau, dunkelgrau, grau, grün, hellbeige, hellgrau, rot | geeignet für Feuchtraum, geeignet für Nassraum | Polyvinylchlorid (PVC) | 2.000,00 | 20.000,00 | max. 2 kV (antistatisch) | kleben | heterogen | Bfl-s1 | chemikalienbeständig gem. Herstellerangabe, haushaltschemikalienbeständig | lichtecht | E1 | Rolle | Bindemittelgehalt Typ I | 29,00 | 0,85 | 2,00 | 2,46 | 10,10 - 59,60 | 0,03 | 6,00 | 0,25 | 2432, 3183, 6088, 6348, 6591, 6593, 7307, 7383, 7482, 7724, 7792, 8420, 8592, 8701, 8704, 8709, 8717, 9127 | ≥ Stufe 6 | ≤ 0,40 % | vollständig recycelbar, zu 29 % aus recyceltem Material hergestellt | SparClean® | ja | FloorScore® | ja | < 100 µg/m³ | > 99 % wachstumshemmend | 4030-B, 5030-R90B, 3030-R90B, 3020-Y40R, 7502-B, 3005-Y20R, 4502-B, 2002-Y, 4010-Y50R, 3030-B10G, 5502-B, 4040-Y80R, 3000-N, 5020-B30G, 3010-G, 1500-N, 3030-G, 1005-Y20R | https://cdn.ais-online.de/m2/45/65245/images/77/49056077px1024x748.jpg
TARASAFE ULTRA 2X20ML - COPPER | 3475710627576 | H8217307 | Klasse 34, Klasse 43 | B, R 10 | beige, blau, dunkelgrau, grau, grün, hellbeige, hellgrau, rot | geeignet für Feuchtraum, geeignet für Nassraum | Polyvinylchlorid (PVC) | 2.000,00 | 20.000,00 | max. 2 kV (antistatisch) | kleben | heterogen | Bfl-s1 | chemikalienbeständig gem. Herstellerangabe, haushaltschemikalienbeständig | lichtecht | E1 | Rolle | Bindemittelgehalt Typ I | 29,00 | 0,85 | 2,00 | 2,46 | 10,10 - 59,60 | 0,03 | 6,00 | 0,25 | 2432, 3183, 6088, 6348, 6591, 6593, 7307, 7383, 7482, 7724, 7792, 8420, 8592, 8701, 8704, 8709, 8717, 9127 | ≥ Stufe 6 | ≤ 0,40 % | vollständig recycelbar, zu 29 % aus recyceltem Material hergestellt | SparClean® | ja | FloorScore® | ja | < 100 µg/m³ | > 99 % wachstumshemmend | 4030-B, 5030-R90B, 3030-R90B, 3020-Y40R, 7502-B, 3005-Y20R, 4502-B, 2002-Y, 4010-Y50R, 3030-B10G, 5502-B, 4040-Y80R, 3000-N, 5020-B30G, 3010-G, 1500-N, 3030-G, 1005-Y20R | https://cdn.ais-online.de/m2/45/65245/images/98/49056098px1024x748.jpg
TARASAFE ULTRA 2X20ML - DIOPSIDE | 3475710229824 | H8217383 | Klasse 34, Klasse 43 | B, R 10 | beige, blau, dunkelgrau, grau, grün, hellbeige, hellgrau, rot | geeignet für Feuchtraum, geeignet für Nassraum | Polyvinylchlorid (PVC) | 2.000,00 | 20.000,00 | max. 2 kV (antistatisch) | kleben | heterogen | Bfl-s1 | chemikalienbeständig gem. Herstellerangabe, haushaltschemikalienbeständig | lichtecht | E1 | Rolle | Bindemittelgehalt Typ I | 29,00 | 0,85 | 2,00 | 2,46 | 10,10 - 59,60 | 0,03 | 6,00 | 0,25 | 2432, 3183, 6088, 6348, 6591, 6593, 7307, 7383, 7482, 7724, 7792, 8420, 8592, 8701, 8704, 8709, 8717, 9127 | ≥ Stufe 6 | ≤ 0,40 % | vollständig recycelbar, zu 29 % aus recyceltem Material hergestellt | SparClean® | ja | FloorScore® | ja | < 100 µg/m³ | > 99 % wachstumshemmend | 4030-B, 5030-R90B, 3030-R90B, 3020-Y40R, 7502-B, 3005-Y20R, 4502-B, 2002-Y, 4010-Y50R, 3030-B10G, 5502-B, 4040-Y80R, 3000-N, 5020-B30G, 3010-G, 1500-N, 3030-G, 1005-Y20R | https://cdn.ais-online.de/m2/45/65245/images/74/49056074px1024x748.jpg
TARASAFE ULTRA 2X20ML - EPIDOTE | 3475710627651 | H8216593 | Klasse 34, Klasse 43 | B, R 10 | beige, blau, dunkelgrau, grau, grün, hellbeige, hellgrau, rot | geeignet für Feuchtraum, geeignet für Nassraum | Polyvinylchlorid (PVC) | 2.000,00 | 20.000,00 | max. 2 kV (antistatisch) | kleben | heterogen | Bfl-s1 | chemikalienbeständig gem. Herstellerangabe, haushaltschemikalienbeständig | lichtecht | E1 | Rolle | Bindemittelgehalt Typ I | 29,00 | 0,85 | 2,00 | 2,46 | 10,10 - 59,60 | 0,03 | 6,00 | 0,25 | 2432, 3183, 6088, 6348, 6591, 6593, 7307, 7383, 7482, 7724, 7792, 8420, 8592, 8701, 8704, 8709, 8717, 9127 | ≥ Stufe 6 | ≤ 0,40 % | vollständig recycelbar, zu 29 % aus recyceltem Material hergestellt | SparClean® | ja | FloorScore® | ja | < 100 µg/m³ | > 99 % wachstumshemmend | 4030-B, 5030-R90B, 3030-R90B, 3020-Y40R, 7502-B, 3005-Y20R, 4502-B, 2002-Y, 4010-Y50R, 3030-B10G, 5502-B, 4040-Y80R, 3000-N, 5020-B30G, 3010-G, 1500-N, 3030-G, 1005-Y20R | https://cdn.ais-online.de/m2/45/65245/images/86/49056086px1024x748.jpg
TARASAFE ULTRA 2X20ML - GALENA | 3475710627675 | H8217792 | Klasse 34, Klasse 43 | B, R 10 | beige, blau, dunkelgrau, grau, grün, hellbeige, hellgrau, rot | geeignet für Feuchtraum, geeignet für Nassraum | Polyvinylchlorid (PVC) | 2.000,00 | 20.000,00 | max. 2 kV (antistatisch) | kleben | heterogen | Bfl-s1 | chemikalienbeständig gem. Herstellerangabe, haushaltschemikalienbeständig | lichtecht | E1 | Rolle | Bindemittelgehalt Typ I | 29,00 | 0,85 | 2,00 | 2,46 | 10,10 - 59,60 | 0,03 | 6,00 | 0,25 | 2432, 3183, 6088, 6348, 6591, 6593, 7307, 7383, 7482, 7724, 7792, 8420, 8592, 8701, 8704, 8709, 8717, 9127 | ≥ Stufe 6 | ≤ 0,40 % | vollständig recycelbar, zu 29 % aus recyceltem Material hergestellt | SparClean® | ja | FloorScore® | ja | < 100 µg/m³ | > 99 % wachstumshemmend | 4030-B, 5030-R90B, 3030-R90B, 3020-Y40R, 7502-B, 3005-Y20R, 4502-B, 2002-Y, 4010-Y50R, 3030-B10G, 5502-B, 4040-Y80R, 3000-N, 5020-B30G, 3010-G, 1500-N, 3030-G, 1005-Y20R | https://cdn.ais-online.de/m2/45/65245/images/95/49056095px1024x748.jpg
TARASAFE ULTRA 2X20ML - GRANITE | 3475710229886 | H8218709 | Klasse 34, Klasse 43 | B, R 10 | beige, blau, dunkelgrau, grau, grün, hellbeige, hellgrau, rot | geeignet für Feuchtraum, geeignet für Nassraum | Polyvinylchlorid (PVC) | 2.000,00 | 20.000,00 | max. 2 kV (antistatisch) | kleben | heterogen | Bfl-s1 | chemikalienbeständig gem. Herstellerangabe, haushaltschemikalienbeständig | lichtecht | E1 | Rolle | Bindemittelgehalt Typ I | 29,00 | 0,85 | 2,00 | 2,46 | 10,10 - 59,60 | 0,03 | 6,00 | 0,25 | 2432, 3183, 6088, 6348, 6591, 6593, 7307, 7383, 7482, 7724, 7792, 8420, 8592, 8701, 8704, 8709, 8717, 9127 | ≥ Stufe 6 | ≤ 0,40 % | vollständig recycelbar, zu 29 % aus recyceltem Material hergestellt | SparClean® | ja | FloorScore® | ja | < 100 µg/m³ | > 99 % wachstumshemmend | 4030-B, 5030-R90B, 3030-R90B, 3020-Y40R, 7502-B, 3005-Y20R, 4502-B, 2002-Y, 4010-Y50R, 3030-B10G, 5502-B, 4040-Y80R, 3000-N, 5020-B30G, 3010-G, 1500-N, 3030-G, 1005-Y20R | https://cdn.ais-online.de/m2/45/65245/images/01/49056101px1024x748.jpg
TARASAFE ULTRA 2X20ML - HALITE | 3475710229848 | H8217482 | Klasse 34, Klasse 43 | B, R 10 | beige, blau, dunkelgrau, grau, grün, hellbeige, hellgrau, rot | geeignet für Feuchtraum, geeignet für Nassraum | Polyvinylchlorid (PVC) | 2.000,00 | 20.000,00 | max. 2 kV (antistatisch) | kleben | heterogen | Bfl-s1 | chemikalienbeständig gem. Herstellerangabe, haushaltschemikalienbeständig | lichtecht | E1 | Rolle | Bindemittelgehalt Typ I | 29,00 | 0,85 | 2,00 | 2,46 | 10,10 - 59,60 | 0,03 | 6,00 | 0,25 | 2432, 3183, 6088, 6348, 6591, 6593, 7307, 7383, 7482, 7724, 7792, 8420, 8592, 8701, 8704, 8709, 8717, 9127 | ≥ Stufe 6 | ≤ 0,40 % | vollständig recycelbar, zu 29 % aus recyceltem Material hergestellt | SparClean® | ja | FloorScore® | ja | < 100 µg/m³ | > 99 % wachstumshemmend | 4030-B, 5030-R90B, 3030-R90B, 3020-Y40R, 7502-B, 3005-Y20R, 4502-B, 2002-Y, 4010-Y50R, 3030-B10G, 5502-B, 4040-Y80R, 3000-N, 5020-B30G, 3010-G, 1500-N, 3030-G, 1005-Y20R | https://cdn.ais-online.de/m2/45/65245/images/71/49056071px595x842.jpg
TARASAFE ULTRA 2X20ML - LARIMAR | 3475710627606 | H8212432 | Klasse 34, Klasse 43 | B, R 10 | beige, blau, dunkelgrau, grau, grün, hellbeige, hellgrau, rot | geeignet für Feuchtraum, geeignet für Nassraum | Polyvinylchlorid (PVC) | 2.000,00 | 20.000,00 | max. 2 kV (antistatisch) | kleben | heterogen | Bfl-s1 | chemikalienbeständig gem. Herstellerangabe, haushaltschemikalienbeständig | lichtecht | E1 | Rolle | Bindemittelgehalt Typ I | 29,00 | 0,85 | 2,00 | 2,46 | 10,10 - 59,60 | 0,03 | 6,00 | 0,25 | 2432, 3183, 6088, 6348, 6591, 6593, 7307, 7383, 7482, 7724, 7792, 8420, 8592, 8701, 8704, 8709, 8717, 9127 | ≥ Stufe 6 | ≤ 0,40 % | vollständig recycelbar, zu 29 % aus recyceltem Material hergestellt | SparClean® | ja | FloorScore® | ja | < 100 µg/m³ | > 99 % wachstumshemmend | 4030-B, 5030-R90B, 3030-R90B, 3020-Y40R, 7502-B, 3005-Y20R, 4502-B, 2002-Y, 4010-Y50R, 3030-B10G, 5502-B, 4040-Y80R, 3000-N, 5020-B30G, 3010-G, 1500-N, 3030-G, 1005-Y20R | https://cdn.ais-online.de/m2/45/65245/images/83/49056083px1024x748.jpg
TARASAFE ULTRA 2X20ML - METEORITE | 3475710627712 | H8219127 | Klasse 34, Klasse 43 | B, R 10 | beige, blau, dunkelgrau, grau, grün, hellbeige, hellgrau, rot | geeignet für Feuchtraum, geeignet für Nassraum | Polyvinylchlorid (PVC) | 2.000,00 | 20.000,00 | max. 2 kV (antistatisch) | kleben | heterogen | Bfl-s1 | chemikalienbeständig gem. Herstellerangabe, haushaltschemikalienbeständig | lichtecht | E1 | Rolle | Bindemittelgehalt Typ I | 29,00 | 0,85 | 2,00 | 2,46 | 10,10 - 59,60 | 0,03 | 6,00 | 0,25 | 2432, 3183, 6088, 6348, 6591, 6593, 7307, 7383, 7482, 7724, 7792, 8420, 8592, 8701, 8704, 8709, 8717, 9127 | ≥ Stufe 6 | ≤ 0,40 % | vollständig recycelbar, zu 29 % aus recyceltem Material hergestellt | SparClean® | ja | FloorScore® | ja | < 100 µg/m³ | > 99 % wachstumshemmend | 4030-B, 5030-R90B, 3030-R90B, 3020-Y40R, 7502-B, 3005-Y20R, 4502-B, 2002-Y, 4010-Y50R, 3030-B10G, 5502-B, 4040-Y80R, 3000-N, 5020-B30G, 3010-G, 1500-N, 3030-G, 1005-Y20R | https://cdn.ais-online.de/m2/45/65245/images/19/49056119px1024x748.jpg
TARASAFE ULTRA 2X20ML - OBSIDIAN | 3475710229909 | H8218717 | Klasse 34, Klasse 43 | B, R 10 | beige, blau, dunkelgrau, grau, grün, hellbeige, hellgrau, rot | geeignet für Feuchtraum, geeignet für Nassraum | Polyvinylchlorid (PVC) | 2.000,00 | 20.000,00 | max. 2 kV (antistatisch) | kleben | heterogen | Bfl-s1 | chemikalienbeständig gem. Herstellerangabe, haushaltschemikalienbeständig | lichtecht | E1 | Rolle | Bindemittelgehalt Typ I | 29,00 | 0,85 | 2,00 | 2,46 | 10,10 - 59,60 | 0,03 | 6,00 | 0,25 | 2432, 3183, 6088, 6348, 6591, 6593, 7307, 7383, 7482, 7724, 7792, 8420, 8592, 8701, 8704, 8709, 8717, 9127 | ≥ Stufe 6 | ≤ 0,40 % | vollständig recycelbar, zu 29 % aus recyceltem Material hergestellt | SparClean® | ja | FloorScore® | ja | < 100 µg/m³ | > 99 % wachstumshemmend | 4030-B, 5030-R90B, 3030-R90B, 3020-Y40R, 7502-B, 3005-Y20R, 4502-B, 2002-Y, 4010-Y50R, 3030-B10G, 5502-B, 4040-Y80R, 3000-N, 5020-B30G, 3010-G, 1500-N, 3030-G, 1005-Y20R | https://cdn.ais-online.de/m2/45/65245/images/04/49056104px595x842.jpg
TARASAFE ULTRA 2X20ML - OPAL | 3475710229862 | H8218701 | Klasse 34, Klasse 43 | B, R 10 | beige, blau, dunkelgrau, grau, grün, hellbeige, hellgrau, rot | geeignet für Feuchtraum, geeignet für Nassraum | Polyvinylchlorid (PVC) | 2.000,00 | 20.000,00 | max. 2 kV (antistatisch) | kleben | heterogen | Bfl-s1 | chemikalienbeständig gem. Herstellerangabe, haushaltschemikalienbeständig | lichtecht | E1 | Rolle | Bindemittelgehalt Typ I | 29,00 | 0,85 | 2,00 | 2,46 | 10,10 - 59,60 | 0,03 | 6,00 | 0,25 | 2432, 3183, 6088, 6348, 6591, 6593, 7307, 7383, 7482, 7724, 7792, 8420, 8592, 8701, 8704, 8709, 8717, 9127 | ≥ Stufe 6 | ≤ 0,40 % | vollständig recycelbar, zu 29 % aus recyceltem Material hergestellt | SparClean® | ja | FloorScore® | ja | < 100 µg/m³ | > 99 % wachstumshemmend | 4030-B, 5030-R90B, 3030-R90B, 3020-Y40R, 7502-B, 3005-Y20R, 4502-B, 2002-Y, 4010-Y50R, 3030-B10G, 5502-B, 4040-Y80R, 3000-N, 5020-B30G, 3010-G, 1500-N, 3030-G, 1005-Y20R | https://cdn.ais-online.de/m2/45/65245/images/16/49056116px595x842.jpg
TARASAFE ULTRA 2X20ML - PEBBLE | 3475710229879 | H8218704 | Klasse 34, Klasse 43 | B, R 10 | beige, blau, dunkelgrau, grau, grün, hellbeige, hellgrau, rot | geeignet für Feuchtraum, geeignet für Nassraum | Polyvinylchlorid (PVC) | 2.000,00 | 20.000,00 | max. 2 kV (antistatisch) | kleben | heterogen | Bfl-s1 | chemikalienbeständig gem. Herstellerangabe, haushaltschemikalienbeständig | lichtecht | E1 | Rolle | Bindemittelgehalt Typ I | 29,00 | 0,85 | 2,00 | 2,46 | 10,10 - 59,60 | 0,03 | 6,00 | 0,25 | 2432, 3183, 6088, 6348, 6591, 6593, 7307, 7383, 7482, 7724, 7792, 8420, 8592, 8701, 8704, 8709, 8717, 9127 | ≥ Stufe 6 | ≤ 0,40 % | vollständig recycelbar, zu 29 % aus recyceltem Material hergestellt | SparClean® | ja | FloorScore® | ja | < 100 µg/m³ | > 99 % wachstumshemmend | 4030-B, 5030-R90B, 3030-R90B, 3020-Y40R, 7502-B, 3005-Y20R, 4502-B, 2002-Y, 4010-Y50R, 3030-B10G, 5502-B, 4040-Y80R, 3000-N, 5020-B30G, 3010-G, 1500-N, 3030-G, 1005-Y20R | https://cdn.ais-online.de/m2/45/65245/images/89/49056089px587x838.jpg
TARASAFE ULTRA 2X20ML - SERPENTINE | 3475710627644 | H8216591 | Klasse 34, Klasse 43 | B, R 10 | beige, blau, dunkelgrau, grau, grün, hellbeige, hellgrau, rot | geeignet für Feuchtraum, geeignet für Nassraum | Polyvinylchlorid (PVC) | 2.000,00 | 20.000,00 | max. 2 kV (antistatisch) | kleben | heterogen | Bfl-s1 | chemikalienbeständig gem. Herstellerangabe, haushaltschemikalienbeständig | lichtecht | E1 | Rolle | Bindemittelgehalt Typ I | 29,00 | 0,85 | 2,00 | 2,46 | 10,10 - 59,60 | 0,03 | 6,00 | 0,25 | 2432, 3183, 6088, 6348, 6591, 6593, 7307, 7383, 7482, 7724, 7792, 8420, 8592, 8701, 8704, 8709, 8717, 9127 | ≥ Stufe 6 | ≤ 0,40 % | vollständig recycelbar, zu 29 % aus recyceltem Material hergestellt | SparClean® | ja | FloorScore® | ja | < 100 µg/m³ | > 99 % wachstumshemmend | 4030-B, 5030-R90B, 3030-R90B, 3020-Y40R, 7502-B, 3005-Y20R, 4502-B, 2002-Y, 4010-Y50R, 3030-B10G, 5502-B, 4040-Y80R, 3000-N, 5020-B30G, 3010-G, 1500-N, 3030-G, 1005-Y20R | https://cdn.ais-online.de/m2/45/65245/images/80/49056080px1024x748.jpg
powered by Heinze