## Gerflor
Gerflor
Name | GTIN | HAN | Benutzungsintensität | Bewertungsgruppe Rutschgefahr | Farbton | Feucht- / Nassraum | Werkstoff | Breite (mm) | Länge (mm) | Aufladungsspannung im Begehversuch | Befestigung | Bodenbelag heterogen/homogen | Brandverhalten | Chemische Beständigkeit | Farbechtheit | Formaldehyd Emissionsklasse | Lieferform | Verschleißgruppe/-klasse Bodenbelag | Anteil Recyclingmaterial (%) | Dicke Nutzschicht (mm) | Gesamtdicke Belag (mm) | Gewicht (kg/m²) | Reflexionsgrad (%) | Resteindruck (mm) | Wärmeleitfähigkeit (W/(m*K)) | Gerflor_Farbcode | Lichtechtheit | Maßstabilität | Nachhaltigkeit | REACH-konform | Zertifikate | Frei von Schwermetallen | TVOC (28 Tage) | Antibakterielle Aktivität (E. coli – S. aureus – MRSA) | NCS Farbton | Bilder
TARASAFE ULTRA H₂O - Bahnen |  |  | Klasse 34, Klasse 43 | C, R 11 | blau, dunkelgrau, hellbeige, hellgrau | geeignet für Feuchtraum, geeignet für Nassraum | Polyvinylchlorid (PVC) | 2.000,00 | 20.000,00 | max. 2 kV (antistatisch) | kleben | heterogen | Cfl-s1 | chemikalienbeständig gem. Herstellerangabe, haushaltschemikalienbeständig | lichtecht | E1 | Rolle | Bindemittelgehalt Typ I | 39,00 | 1,00 | 2,00 | 2,40 | 9,70 - 63,00 | 0,03 | 0,25 | 7325, 7413, 7720, 7732, 7746 | ≥ Stufe 6 | ≤ 0,40 % | vollständig recycelbar, zu 39 % aus recyceltem Material hergestellt | ja | FloorScore® | ja | < 100 µg/m³ | > 99 % wachstumshemmend | 7502-B, 5502-B, 1500-N, 1005-Y20R, 3030-R90B | https://cdn.ais-online.de/m2/45/65245/images/91/49050091px1024x748.jpg https://cdn.ais-online.de/m2/45/65245/images/82/49050082px1024x748.jpg https://cdn.ais-online.de/m2/45/65245/images/79/49050079px1024x748.jpg https://cdn.ais-online.de/m2/45/65245/images/70/49050070px1024x748.jpg https://cdn.ais-online.de/m2/45/65245/images/55/49050055px1024x748.jpg
TARASAFE ULTRA H₂O - GRAVEL | 3475710398629 | HB257732 | Klasse 34, Klasse 43 | C, R 11 | blau, dunkelgrau, hellbeige, hellgrau | geeignet für Feuchtraum, geeignet für Nassraum | Polyvinylchlorid (PVC) | 2.000,00 | 20.000,00 | max. 2 kV (antistatisch) | kleben | heterogen | Cfl-s1 | chemikalienbeständig gem. Herstellerangabe, haushaltschemikalienbeständig | lichtecht | E1 | Rolle | Bindemittelgehalt Typ I | 39,00 | 1,00 | 2,00 | 2,40 | 9,70 - 63,00 | 0,03 | 0,25 | 7325, 7413, 7720, 7732, 7746 | ≥ Stufe 6 | ≤ 0,40 % | vollständig recycelbar, zu 39 % aus recyceltem Material hergestellt | ja | FloorScore® | ja | < 100 µg/m³ | > 99 % wachstumshemmend | 7502-B, 5502-B, 1500-N, 1005-Y20R, 3030-R90B | https://cdn.ais-online.de/m2/45/65245/images/91/49050091px1024x748.jpg
TARASAFE ULTRA H₂O - ICEBERG | 3475710398612 | HB257720 | Klasse 34, Klasse 43 | C, R 11 | blau, dunkelgrau, hellbeige, hellgrau | geeignet für Feuchtraum, geeignet für Nassraum | Polyvinylchlorid (PVC) | 2.000,00 | 20.000,00 | max. 2 kV (antistatisch) | kleben | heterogen | Cfl-s1 | chemikalienbeständig gem. Herstellerangabe, haushaltschemikalienbeständig | lichtecht | E1 | Rolle | Bindemittelgehalt Typ I | 39,00 | 1,00 | 2,00 | 2,40 | 9,70 - 63,00 | 0,03 | 0,25 | 7325, 7413, 7720, 7732, 7746 | ≥ Stufe 6 | ≤ 0,40 % | vollständig recycelbar, zu 39 % aus recyceltem Material hergestellt | ja | FloorScore® | ja | < 100 µg/m³ | > 99 % wachstumshemmend | 7502-B, 5502-B, 1500-N, 1005-Y20R, 3030-R90B | https://cdn.ais-online.de/m2/45/65245/images/79/49050079px1024x748.jpg
TARASAFE ULTRA H₂O - OCEAN BLUE | 3475710398582 | HB257413 | Klasse 34, Klasse 43 | C, R 11 | blau, dunkelgrau, hellbeige, hellgrau | geeignet für Feuchtraum, geeignet für Nassraum | Polyvinylchlorid (PVC) | 2.000,00 | 20.000,00 | max. 2 kV (antistatisch) | kleben | heterogen | Cfl-s1 | chemikalienbeständig gem. Herstellerangabe, haushaltschemikalienbeständig | lichtecht | E1 | Rolle | Bindemittelgehalt Typ I | 39,00 | 1,00 | 2,00 | 2,40 | 9,70 - 63,00 | 0,03 | 0,25 | 7325, 7413, 7720, 7732, 7746 | ≥ Stufe 6 | ≤ 0,40 % | vollständig recycelbar, zu 39 % aus recyceltem Material hergestellt | ja | FloorScore® | ja | < 100 µg/m³ | > 99 % wachstumshemmend | 7502-B, 5502-B, 1500-N, 1005-Y20R, 3030-R90B | https://cdn.ais-online.de/m2/45/65245/images/55/49050055px1024x748.jpg
TARASAFE ULTRA H₂O - SEASHORE | 3475710398575 | HB257325 | Klasse 34, Klasse 43 | C, R 11 | blau, dunkelgrau, hellbeige, hellgrau | geeignet für Feuchtraum, geeignet für Nassraum | Polyvinylchlorid (PVC) | 2.000,00 | 20.000,00 | max. 2 kV (antistatisch) | kleben | heterogen | Cfl-s1 | chemikalienbeständig gem. Herstellerangabe, haushaltschemikalienbeständig | lichtecht | E1 | Rolle | Bindemittelgehalt Typ I | 39,00 | 1,00 | 2,00 | 2,40 | 9,70 - 63,00 | 0,03 | 0,25 | 7325, 7413, 7720, 7732, 7746 | ≥ Stufe 6 | ≤ 0,40 % | vollständig recycelbar, zu 39 % aus recyceltem Material hergestellt | ja | FloorScore® | ja | < 100 µg/m³ | > 99 % wachstumshemmend | 7502-B, 5502-B, 1500-N, 1005-Y20R, 3030-R90B | https://cdn.ais-online.de/m2/45/65245/images/70/49050070px1024x748.jpg
TARASAFE ULTRA H₂O - STONE | 3475710398636 | HB257746 | Klasse 34, Klasse 43 | C, R 11 | blau, dunkelgrau, hellbeige, hellgrau | geeignet für Feuchtraum, geeignet für Nassraum | Polyvinylchlorid (PVC) | 2.000,00 | 20.000,00 | max. 2 kV (antistatisch) | kleben | heterogen | Cfl-s1 | chemikalienbeständig gem. Herstellerangabe, haushaltschemikalienbeständig | lichtecht | E1 | Rolle | Bindemittelgehalt Typ I | 39,00 | 1,00 | 2,00 | 2,40 | 9,70 - 63,00 | 0,03 | 0,25 | 7325, 7413, 7720, 7732, 7746 | ≥ Stufe 6 | ≤ 0,40 % | vollständig recycelbar, zu 39 % aus recyceltem Material hergestellt | ja | FloorScore® | ja | < 100 µg/m³ | > 99 % wachstumshemmend | 7502-B, 5502-B, 1500-N, 1005-Y20R, 3030-R90B | https://cdn.ais-online.de/m2/45/65245/images/82/49050082px1024x748.jpg
powered by Heinze