## Gerflor
Gerflor
Name | GTIN | HAN | Benutzungsintensität | Bewertungsgruppe Rutschgefahr | Dekor | Farbton | Werkstoff | Breite (mm) | Länge (mm) | Aufladungsspannung im Begehversuch | Befestigung | Bodenbelag heterogen/homogen | Brandverhalten | Chemische Beständigkeit | Farbechtheit | Formaldehyd Emissionsklasse | Lieferform | Rückenausrüstung | Verschleißgruppe/-klasse Bodenbelag | Dicke Nutzschicht (mm) | Gesamtdicke Belag (mm) | Gewicht (kg/m²) | Reflexionsgrad (%) | Resteindruck (mm) | Trittschallverbesserungsmaß (dB) | Wärmeleitfähigkeit (W/(m*K)) | Gerflor_Farbcode | Desinfektionsmittelbeständig | Lichtechtheit | Maßstabilität | Nachhaltigkeit | Oberflächenvergütung | REACH-konform | Zertifikate | Frei von Schwermetallen | TVOC (28 Tage) | Antibakterielle Aktivität (E. coli – S. aureus – MRSA) | Antivirale Aktivität (Humanes Coronavirus 229E) | Renovierbar | Lebenslang einpflegefrei | NCS Farbton | Bilder
TARASTEP PRO - Bahnen |  |  | Klasse 23, Klasse 34, Klasse 42 | R 10 | Beton | beige, blau, dunkelbeige, dunkelgrau, grau, hellgrau | Polyvinylchlorid (PVC) | 1.000,00 | 20.000,00 | max. 2 kV (antistatisch) | kleben | heterogen | Bfl-s1 | chemikalienbeständig gem. Herstellerangabe, haushaltschemikalienbeständig | lichtecht | E1 | Rolle | Schaumausrüstung | Bindemittelgehalt Typ I | 1,00 | 3,45 | 3,01 | 10,30 - 53,40 | 0,10 | 17,00 | 0,25 | 2332, 2333, 2334, 2335, 2336, 2337, 2338, 2339, 2340, 2341, 2342, 2343, 2344 | ja | ≥ Stufe 6 | ≤ 0,40 % | vollständig recycelbar | Protecsol® | ja | FloorScore® | ja | < 100 µg/m³ | > 99 % wachstumshemmend | 99,3 % nach 2 h | ja | ja | 6020-R90B, 7000-N, 2502-Y, 4502-R, 6005-R80B, 3502-R, 3005-Y80R, 3005-Y50R, 3010-Y30R, 5005-Y50R, 2502-R, 4005-Y80R, 6502-R | https://cdn.ais-online.de/m2/45/65245/images/39/49049939px500x500.jpg https://cdn.ais-online.de/m2/45/65245/images/30/49049930px500x500.jpg https://cdn.ais-online.de/m2/45/65245/images/24/49049924px500x500.jpg https://cdn.ais-online.de/m2/45/65245/images/42/49049942px500x500.jpg https://cdn.ais-online.de/m2/45/65245/images/27/49049927px500x500.jpg https://cdn.ais-online.de/m2/45/65245/images/36/49049936px500x500.jpg https://cdn.ais-online.de/m2/45/65245/images/12/49049912px500x500.jpg https://cdn.ais-online.de/m2/45/65245/images/06/49049906px500x500.jpg https://cdn.ais-online.de/m2/45/65245/images/18/49049918px500x500.jpg https://cdn.ais-online.de/m2/45/65245/images/15/49049915px500x500.jpg https://cdn.ais-online.de/m2/45/65245/images/33/49049933px500x500.jpg https://cdn.ais-online.de/m2/45/65245/images/09/49049909px500x500.jpg https://cdn.ais-online.de/m2/45/65245/images/21/49049921px500x500.jpg
TARASTEP PRO - BLACK & LIGHT GREY | 3475710603976 | 10332341 | Klasse 23, Klasse 34, Klasse 42 | R 10 | Beton | beige, blau, dunkelbeige, dunkelgrau, grau, hellgrau | Polyvinylchlorid (PVC) | 1.000,00 | 20.000,00 | max. 2 kV (antistatisch) | kleben | heterogen | Bfl-s1 | chemikalienbeständig gem. Herstellerangabe, haushaltschemikalienbeständig | lichtecht | E1 | Rolle | Schaumausrüstung | Bindemittelgehalt Typ I | 1,00 | 3,45 | 3,01 | 10,30 - 53,40 | 0,10 | 17,00 | 0,25 | 2332, 2333, 2334, 2335, 2336, 2337, 2338, 2339, 2340, 2341, 2342, 2343, 2344 | ja | ≥ Stufe 6 | ≤ 0,40 % | vollständig recycelbar | Protecsol® | ja | FloorScore® | ja | < 100 µg/m³ | > 99 % wachstumshemmend | 99,3 % nach 2 h | ja | ja | 6020-R90B, 7000-N, 2502-Y, 4502-R, 6005-R80B, 3502-R, 3005-Y80R, 3005-Y50R, 3010-Y30R, 5005-Y50R, 2502-R, 4005-Y80R, 6502-R | https://cdn.ais-online.de/m2/45/65245/images/09/49049909px500x500.jpg
TARASTEP PRO - BLUE GREY & CLEAR | 3475710604041 | 10332334 | Klasse 23, Klasse 34, Klasse 42 | R 10 | Beton | beige, blau, dunkelbeige, dunkelgrau, grau, hellgrau | Polyvinylchlorid (PVC) | 1.000,00 | 20.000,00 | max. 2 kV (antistatisch) | kleben | heterogen | Bfl-s1 | chemikalienbeständig gem. Herstellerangabe, haushaltschemikalienbeständig | lichtecht | E1 | Rolle | Schaumausrüstung | Bindemittelgehalt Typ I | 1,00 | 3,45 | 3,01 | 10,30 - 53,40 | 0,10 | 17,00 | 0,25 | 2332, 2333, 2334, 2335, 2336, 2337, 2338, 2339, 2340, 2341, 2342, 2343, 2344 | ja | ≥ Stufe 6 | ≤ 0,40 % | vollständig recycelbar | Protecsol® | ja | FloorScore® | ja | < 100 µg/m³ | > 99 % wachstumshemmend | 99,3 % nach 2 h | ja | ja | 6020-R90B, 7000-N, 2502-Y, 4502-R, 6005-R80B, 3502-R, 3005-Y80R, 3005-Y50R, 3010-Y30R, 5005-Y50R, 2502-R, 4005-Y80R, 6502-R | https://cdn.ais-online.de/m2/45/65245/images/18/49049918px500x500.jpg
TARASTEP PRO - BRESCIA & BLACK | 3475710603990 | 10332336 | Klasse 23, Klasse 34, Klasse 42 | R 10 | Beton | beige, blau, dunkelbeige, dunkelgrau, grau, hellgrau | Polyvinylchlorid (PVC) | 1.000,00 | 20.000,00 | max. 2 kV (antistatisch) | kleben | heterogen | Bfl-s1 | chemikalienbeständig gem. Herstellerangabe, haushaltschemikalienbeständig | lichtecht | E1 | Rolle | Schaumausrüstung | Bindemittelgehalt Typ I | 1,00 | 3,45 | 3,01 | 10,30 - 53,40 | 0,10 | 17,00 | 0,25 | 2332, 2333, 2334, 2335, 2336, 2337, 2338, 2339, 2340, 2341, 2342, 2343, 2344 | ja | ≥ Stufe 6 | ≤ 0,40 % | vollständig recycelbar | Protecsol® | ja | FloorScore® | ja | < 100 µg/m³ | > 99 % wachstumshemmend | 99,3 % nach 2 h | ja | ja | 6020-R90B, 7000-N, 2502-Y, 4502-R, 6005-R80B, 3502-R, 3005-Y80R, 3005-Y50R, 3010-Y30R, 5005-Y50R, 2502-R, 4005-Y80R, 6502-R | https://cdn.ais-online.de/m2/45/65245/images/30/49049930px500x500.jpg
TARASTEP PRO - CAPRI & BLACK | 3475710604089 | 10332335 | Klasse 23, Klasse 34, Klasse 42 | R 10 | Beton | beige, blau, dunkelbeige, dunkelgrau, grau, hellgrau | Polyvinylchlorid (PVC) | 1.000,00 | 20.000,00 | max. 2 kV (antistatisch) | kleben | heterogen | Bfl-s1 | chemikalienbeständig gem. Herstellerangabe, haushaltschemikalienbeständig | lichtecht | E1 | Rolle | Schaumausrüstung | Bindemittelgehalt Typ I | 1,00 | 3,45 | 3,01 | 10,30 - 53,40 | 0,10 | 17,00 | 0,25 | 2332, 2333, 2334, 2335, 2336, 2337, 2338, 2339, 2340, 2341, 2342, 2343, 2344 | ja | ≥ Stufe 6 | ≤ 0,40 % | vollständig recycelbar | Protecsol® | ja | FloorScore® | ja | < 100 µg/m³ | > 99 % wachstumshemmend | 99,3 % nach 2 h | ja | ja | 6020-R90B, 7000-N, 2502-Y, 4502-R, 6005-R80B, 3502-R, 3005-Y80R, 3005-Y50R, 3010-Y30R, 5005-Y50R, 2502-R, 4005-Y80R, 6502-R | https://cdn.ais-online.de/m2/45/65245/images/42/49049942px500x500.jpg
TARASTEP PRO - DARK GREY & YELLOW | 3475710604102 | 10332339 | Klasse 23, Klasse 34, Klasse 42 | R 10 | Beton | beige, blau, dunkelbeige, dunkelgrau, grau, hellgrau | Polyvinylchlorid (PVC) | 1.000,00 | 20.000,00 | max. 2 kV (antistatisch) | kleben | heterogen | Bfl-s1 | chemikalienbeständig gem. Herstellerangabe, haushaltschemikalienbeständig | lichtecht | E1 | Rolle | Schaumausrüstung | Bindemittelgehalt Typ I | 1,00 | 3,45 | 3,01 | 10,30 - 53,40 | 0,10 | 17,00 | 0,25 | 2332, 2333, 2334, 2335, 2336, 2337, 2338, 2339, 2340, 2341, 2342, 2343, 2344 | ja | ≥ Stufe 6 | ≤ 0,40 % | vollständig recycelbar | Protecsol® | ja | FloorScore® | ja | < 100 µg/m³ | > 99 % wachstumshemmend | 99,3 % nach 2 h | ja | ja | 6020-R90B, 7000-N, 2502-Y, 4502-R, 6005-R80B, 3502-R, 3005-Y80R, 3005-Y50R, 3010-Y30R, 5005-Y50R, 2502-R, 4005-Y80R, 6502-R | https://cdn.ais-online.de/m2/45/65245/images/21/49049921px500x500.jpg
TARASTEP PRO - DEEP BLUE & CLEAR | 3475710604072 | 10332337 | Klasse 23, Klasse 34, Klasse 42 | R 10 | Beton | beige, blau, dunkelbeige, dunkelgrau, grau, hellgrau | Polyvinylchlorid (PVC) | 1.000,00 | 20.000,00 | max. 2 kV (antistatisch) | kleben | heterogen | Bfl-s1 | chemikalienbeständig gem. Herstellerangabe, haushaltschemikalienbeständig | lichtecht | E1 | Rolle | Schaumausrüstung | Bindemittelgehalt Typ I | 1,00 | 3,45 | 3,01 | 10,30 - 53,40 | 0,10 | 17,00 | 0,25 | 2332, 2333, 2334, 2335, 2336, 2337, 2338, 2339, 2340, 2341, 2342, 2343, 2344 | ja | ≥ Stufe 6 | ≤ 0,40 % | vollständig recycelbar | Protecsol® | ja | FloorScore® | ja | < 100 µg/m³ | > 99 % wachstumshemmend | 99,3 % nach 2 h | ja | ja | 6020-R90B, 7000-N, 2502-Y, 4502-R, 6005-R80B, 3502-R, 3005-Y80R, 3005-Y50R, 3010-Y30R, 5005-Y50R, 2502-R, 4005-Y80R, 6502-R | https://cdn.ais-online.de/m2/45/65245/images/39/49049939px500x500.jpg
TARASTEP PRO - GENOVA & DARK GREY | 3475710603983 | 10332342 | Klasse 23, Klasse 34, Klasse 42 | R 10 | Beton | beige, blau, dunkelbeige, dunkelgrau, grau, hellgrau | Polyvinylchlorid (PVC) | 1.000,00 | 20.000,00 | max. 2 kV (antistatisch) | kleben | heterogen | Bfl-s1 | chemikalienbeständig gem. Herstellerangabe, haushaltschemikalienbeständig | lichtecht | E1 | Rolle | Schaumausrüstung | Bindemittelgehalt Typ I | 1,00 | 3,45 | 3,01 | 10,30 - 53,40 | 0,10 | 17,00 | 0,25 | 2332, 2333, 2334, 2335, 2336, 2337, 2338, 2339, 2340, 2341, 2342, 2343, 2344 | ja | ≥ Stufe 6 | ≤ 0,40 % | vollständig recycelbar | Protecsol® | ja | FloorScore® | ja | < 100 µg/m³ | > 99 % wachstumshemmend | 99,3 % nach 2 h | ja | ja | 6020-R90B, 7000-N, 2502-Y, 4502-R, 6005-R80B, 3502-R, 3005-Y80R, 3005-Y50R, 3010-Y30R, 5005-Y50R, 2502-R, 4005-Y80R, 6502-R | https://cdn.ais-online.de/m2/45/65245/images/12/49049912px500x500.jpg
TARASTEP PRO - LIGHT GREY & BLACK | 3475710604065 | 10332343 | Klasse 23, Klasse 34, Klasse 42 | R 10 | Beton | beige, blau, dunkelbeige, dunkelgrau, grau, hellgrau | Polyvinylchlorid (PVC) | 1.000,00 | 20.000,00 | max. 2 kV (antistatisch) | kleben | heterogen | Bfl-s1 | chemikalienbeständig gem. Herstellerangabe, haushaltschemikalienbeständig | lichtecht | E1 | Rolle | Schaumausrüstung | Bindemittelgehalt Typ I | 1,00 | 3,45 | 3,01 | 10,30 - 53,40 | 0,10 | 17,00 | 0,25 | 2332, 2333, 2334, 2335, 2336, 2337, 2338, 2339, 2340, 2341, 2342, 2343, 2344 | ja | ≥ Stufe 6 | ≤ 0,40 % | vollständig recycelbar | Protecsol® | ja | FloorScore® | ja | < 100 µg/m³ | > 99 % wachstumshemmend | 99,3 % nach 2 h | ja | ja | 6020-R90B, 7000-N, 2502-Y, 4502-R, 6005-R80B, 3502-R, 3005-Y80R, 3005-Y50R, 3010-Y30R, 5005-Y50R, 2502-R, 4005-Y80R, 6502-R | https://cdn.ais-online.de/m2/45/65245/images/06/49049906px500x500.jpg
TARASTEP PRO - NATURE & DARK GREY | 3475710604058 | 10332333 | Klasse 23, Klasse 34, Klasse 42 | R 10 | Beton | beige, blau, dunkelbeige, dunkelgrau, grau, hellgrau | Polyvinylchlorid (PVC) | 1.000,00 | 20.000,00 | max. 2 kV (antistatisch) | kleben | heterogen | Bfl-s1 | chemikalienbeständig gem. Herstellerangabe, haushaltschemikalienbeständig | lichtecht | E1 | Rolle | Schaumausrüstung | Bindemittelgehalt Typ I | 1,00 | 3,45 | 3,01 | 10,30 - 53,40 | 0,10 | 17,00 | 0,25 | 2332, 2333, 2334, 2335, 2336, 2337, 2338, 2339, 2340, 2341, 2342, 2343, 2344 | ja | ≥ Stufe 6 | ≤ 0,40 % | vollständig recycelbar | Protecsol® | ja | FloorScore® | ja | < 100 µg/m³ | > 99 % wachstumshemmend | 99,3 % nach 2 h | ja | ja | 6020-R90B, 7000-N, 2502-Y, 4502-R, 6005-R80B, 3502-R, 3005-Y80R, 3005-Y50R, 3010-Y30R, 5005-Y50R, 2502-R, 4005-Y80R, 6502-R | https://cdn.ais-online.de/m2/45/65245/images/36/49049936px500x500.jpg
TARASTEP PRO - SAND & BROWN | 3475710604034 | 10332338 | Klasse 23, Klasse 34, Klasse 42 | R 10 | Beton | beige, blau, dunkelbeige, dunkelgrau, grau, hellgrau | Polyvinylchlorid (PVC) | 1.000,00 | 20.000,00 | max. 2 kV (antistatisch) | kleben | heterogen | Bfl-s1 | chemikalienbeständig gem. Herstellerangabe, haushaltschemikalienbeständig | lichtecht | E1 | Rolle | Schaumausrüstung | Bindemittelgehalt Typ I | 1,00 | 3,45 | 3,01 | 10,30 - 53,40 | 0,10 | 17,00 | 0,25 | 2332, 2333, 2334, 2335, 2336, 2337, 2338, 2339, 2340, 2341, 2342, 2343, 2344 | ja | ≥ Stufe 6 | ≤ 0,40 % | vollständig recycelbar | Protecsol® | ja | FloorScore® | ja | < 100 µg/m³ | > 99 % wachstumshemmend | 99,3 % nach 2 h | ja | ja | 6020-R90B, 7000-N, 2502-Y, 4502-R, 6005-R80B, 3502-R, 3005-Y80R, 3005-Y50R, 3010-Y30R, 5005-Y50R, 2502-R, 4005-Y80R, 6502-R | https://cdn.ais-online.de/m2/45/65245/images/27/49049927px500x500.jpg
TARASTEP PRO - SILVER & DARK GREY | 3475710604096 | 10332332 | Klasse 23, Klasse 34, Klasse 42 | R 10 | Beton | beige, blau, dunkelbeige, dunkelgrau, grau, hellgrau | Polyvinylchlorid (PVC) | 1.000,00 | 20.000,00 | max. 2 kV (antistatisch) | kleben | heterogen | Bfl-s1 | chemikalienbeständig gem. Herstellerangabe, haushaltschemikalienbeständig | lichtecht | E1 | Rolle | Schaumausrüstung | Bindemittelgehalt Typ I | 1,00 | 3,45 | 3,01 | 10,30 - 53,40 | 0,10 | 17,00 | 0,25 | 2332, 2333, 2334, 2335, 2336, 2337, 2338, 2339, 2340, 2341, 2342, 2343, 2344 | ja | ≥ Stufe 6 | ≤ 0,40 % | vollständig recycelbar | Protecsol® | ja | FloorScore® | ja | < 100 µg/m³ | > 99 % wachstumshemmend | 99,3 % nach 2 h | ja | ja | 6020-R90B, 7000-N, 2502-Y, 4502-R, 6005-R80B, 3502-R, 3005-Y80R, 3005-Y50R, 3010-Y30R, 5005-Y50R, 2502-R, 4005-Y80R, 6502-R | https://cdn.ais-online.de/m2/45/65245/images/24/49049924px500x500.jpg
TARASTEP PRO - SILVER & GREEN | 3475710604027 | 10332344 | Klasse 23, Klasse 34, Klasse 42 | R 10 | Beton | beige, blau, dunkelbeige, dunkelgrau, grau, hellgrau | Polyvinylchlorid (PVC) | 1.000,00 | 20.000,00 | max. 2 kV (antistatisch) | kleben | heterogen | Bfl-s1 | chemikalienbeständig gem. Herstellerangabe, haushaltschemikalienbeständig | lichtecht | E1 | Rolle | Schaumausrüstung | Bindemittelgehalt Typ I | 1,00 | 3,45 | 3,01 | 10,30 - 53,40 | 0,10 | 17,00 | 0,25 | 2332, 2333, 2334, 2335, 2336, 2337, 2338, 2339, 2340, 2341, 2342, 2343, 2344 | ja | ≥ Stufe 6 | ≤ 0,40 % | vollständig recycelbar | Protecsol® | ja | FloorScore® | ja | < 100 µg/m³ | > 99 % wachstumshemmend | 99,3 % nach 2 h | ja | ja | 6020-R90B, 7000-N, 2502-Y, 4502-R, 6005-R80B, 3502-R, 3005-Y80R, 3005-Y50R, 3010-Y30R, 5005-Y50R, 2502-R, 4005-Y80R, 6502-R | https://cdn.ais-online.de/m2/45/65245/images/33/49049933px500x500.jpg
TARASTEP PRO - WARM GREY & BLACK | 3475710604010 | 10332340 | Klasse 23, Klasse 34, Klasse 42 | R 10 | Beton | beige, blau, dunkelbeige, dunkelgrau, grau, hellgrau | Polyvinylchlorid (PVC) | 1.000,00 | 20.000,00 | max. 2 kV (antistatisch) | kleben | heterogen | Bfl-s1 | chemikalienbeständig gem. Herstellerangabe, haushaltschemikalienbeständig | lichtecht | E1 | Rolle | Schaumausrüstung | Bindemittelgehalt Typ I | 1,00 | 3,45 | 3,01 | 10,30 - 53,40 | 0,10 | 17,00 | 0,25 | 2332, 2333, 2334, 2335, 2336, 2337, 2338, 2339, 2340, 2341, 2342, 2343, 2344 | ja | ≥ Stufe 6 | ≤ 0,40 % | vollständig recycelbar | Protecsol® | ja | FloorScore® | ja | < 100 µg/m³ | > 99 % wachstumshemmend | 99,3 % nach 2 h | ja | ja | 6020-R90B, 7000-N, 2502-Y, 4502-R, 6005-R80B, 3502-R, 3005-Y80R, 3005-Y50R, 3010-Y30R, 5005-Y50R, 2502-R, 4005-Y80R, 6502-R | https://cdn.ais-online.de/m2/45/65245/images/15/49049915px500x500.jpg
powered by Heinze