## Gerflor
Gerflor
Name | GTIN | HAN | Benutzungsintensität | Bewertungsgruppe Rutschgefahr | Dekor | Farbton | Werkstoff | Breite (mm) | Länge (mm) | Aufladungsspannung im Begehversuch | Befestigung | Bodenbelag heterogen/homogen | Brandverhalten | Chemische Beständigkeit | Farbechtheit | Formaldehyd Emissionsklasse | Lieferform | Rückenausrüstung | Verschleißgruppe/-klasse Bodenbelag | Dicke Nutzschicht (mm) | Gesamtdicke Belag (mm) | Gewicht (kg/m²) | Reflexionsgrad (%) | Resteindruck (mm) | Trittschallverbesserungsmaß (dB) | Wärmeleitfähigkeit (W/(m*K)) | Gerflor_Farbcode | Desinfektionsmittelbeständig | Lichtechtheit | Maßstabilität | Nachhaltigkeit | Oberflächenvergütung | REACH-konform | Zertifikate | Frei von Schwermetallen | TVOC (28 Tage) | Antibakterielle Aktivität (E. coli – S. aureus – MRSA) | Antivirale Aktivität (Humanes Coronavirus 229E) | Renovierbar | Lebenslang einpflegefrei | NCS Farbton | Bilder
TARASTEP PRO - SAND & BROWN | 3475710604034 | 10332338 | Klasse 23, Klasse 34, Klasse 42 | R 10 | Beton | beige | Polyvinylchlorid (PVC) | 1.000,00 | 20.000,00 | max. 2 kV (antistatisch) | kleben | heterogen | Bfl-s1 | chemikalienbeständig gem. Herstellerangabe, haushaltschemikalienbeständig | lichtecht | E1 | Rolle | Schaumausrüstung | Bindemittelgehalt Typ I | 1,00 | 3,45 | 3,01 | 41,70 | 0,10 | 17,00 | 0,25 | 2338 | ja | ≥ Stufe 6 | ≤ 0,40 % | vollständig recycelbar | Protecsol® | ja | FloorScore® | ja | < 100 µg/m³ | > 99 % wachstumshemmend | 99,3 % nach 2 h | ja | ja | 3010-Y30R | https://cdn.ais-online.de/m2/45/65245/images/27/49049927px500x500.jpg
powered by Heinze