## Getzner Werkstoffe
Getzner Werkstoffe
Name | Werkstoff | Breite (mm) | Dicke (mm) | Länge (mm) | Brandverhalten | Wärmeleitfähigkeit (W/(m*K)) | Zugfestigkeit (N/mm²) | Statischer Einsatzbereich in (N/mm^2) | Rückprallelastizität in (%) | Druckverformungsrest in (%) | Spezifischerer Durchgangswiderstand in (Ohm · cm) | Bilder
Getzner Werkstoffe Sylodyn® | Polyurethan (PUR) | 1.500,00 | 12,50 - 25,00 | 1.150,00 - 5.000,00 | E | 0,07 - 0,19 | 1,00 - 13,00 | 6, 0,35, 12, 3, 1,5, 0,15, 0,75, 0,075 | 70 | < 5 | > 10^10 | https://cdn.ais-online.de/m2/75/66375/images/59/43683959px4193x2551.jpg https://cdn.ais-online.de/m2/75/66375/images/01/43683901px3930x2620.jpg https://cdn.ais-online.de/m2/75/66375/images/43/43683943px4083x2722.jpg https://cdn.ais-online.de/m2/75/66375/images/17/43683917px4501x3001.jpg https://cdn.ais-online.de/m2/75/66375/images/19/43683919px4167x2778.jpg https://cdn.ais-online.de/m2/75/66375/images/05/43683905px4096x2731.jpg https://cdn.ais-online.de/m2/75/66375/images/07/43683907px3777x2518.jpg https://cdn.ais-online.de/m2/75/66375/images/49/43683949px4571x3047.jpg
Sylodyn® HRB HS 12000 | Polyurethan (PUR) | 1.500,00 | 12,50 - 25,00 | 1.150,00 - 5.000,00 | E | 0,07 - 0,19 | 1,00 - 13,00 | 6, 0,35, 12, 3, 1,5, 0,15, 0,75, 0,075 | 70 | < 5 | > 10^10 | https://cdn.ais-online.de/m2/75/66375/images/43/43683943px4083x2722.jpg
Sylodyn® HRB HS 3000 | Polyurethan (PUR) | 1.500,00 | 12,50 - 25,00 | 1.150,00 - 5.000,00 | E | 0,07 - 0,19 | 1,00 - 13,00 | 6, 0,35, 12, 3, 1,5, 0,15, 0,75, 0,075 | 70 | < 5 | > 10^10 | https://cdn.ais-online.de/m2/75/66375/images/17/43683917px4501x3001.jpg
Sylodyn® HRB HS 6000 | Polyurethan (PUR) | 1.500,00 | 12,50 - 25,00 | 1.150,00 - 5.000,00 | E | 0,07 - 0,19 | 1,00 - 13,00 | 6, 0,35, 12, 3, 1,5, 0,15, 0,75, 0,075 | 70 | < 5 | > 10^10 | https://cdn.ais-online.de/m2/75/66375/images/59/43683959px4193x2551.jpg
Sylodyn® NB | Polyurethan (PUR) | 1.500,00 | 12,50 - 25,00 | 1.150,00 - 5.000,00 | E | 0,07 - 0,19 | 1,00 - 13,00 | 6, 0,35, 12, 3, 1,5, 0,15, 0,75, 0,075 | 70 | < 5 | > 10^10 | https://cdn.ais-online.de/m2/75/66375/images/49/43683949px4571x3047.jpg
Sylodyn® NC | Polyurethan (PUR) | 1.500,00 | 12,50 - 25,00 | 1.150,00 - 5.000,00 | E | 0,07 - 0,19 | 1,00 - 13,00 | 6, 0,35, 12, 3, 1,5, 0,15, 0,75, 0,075 | 70 | < 5 | > 10^10 | https://cdn.ais-online.de/m2/75/66375/images/05/43683905px4096x2731.jpg
Sylodyn® ND | Polyurethan (PUR) | 1.500,00 | 12,50 - 25,00 | 1.150,00 - 5.000,00 | E | 0,07 - 0,19 | 1,00 - 13,00 | 6, 0,35, 12, 3, 1,5, 0,15, 0,75, 0,075 | 70 | < 5 | > 10^10 | https://cdn.ais-online.de/m2/75/66375/images/01/43683901px3930x2620.jpg
Sylodyn® NE | Polyurethan (PUR) | 1.500,00 | 12,50 - 25,00 | 1.150,00 - 5.000,00 | E | 0,07 - 0,19 | 1,00 - 13,00 | 6, 0,35, 12, 3, 1,5, 0,15, 0,75, 0,075 | 70 | < 5 | > 10^10 | https://cdn.ais-online.de/m2/75/66375/images/07/43683907px3777x2518.jpg
Sylodyn® NF | Polyurethan (PUR) | 1.500,00 | 12,50 - 25,00 | 1.150,00 - 5.000,00 | E | 0,07 - 0,19 | 1,00 - 13,00 | 6, 0,35, 12, 3, 1,5, 0,15, 0,75, 0,075 | 70 | < 5 | > 10^10 | https://cdn.ais-online.de/m2/75/66375/images/19/43683919px4167x2778.jpg
powered by Heinze