## Getzner Werkstoffe
Getzner Werkstoffe
Name | Werkstoff | Breite (mm) | Dicke (mm) | Länge (mm) | Brandverhalten | Wärmeleitfähigkeit (W/(m*K)) | Zugfestigkeit (N/mm²) | Statischer Einsatzbereich in (N/mm^2) | Rückprallelastizität in (%) | Druckverformungsrest in (%) | Spezifischerer Durchgangswiderstand in (Ohm · cm) | Bilder
Getzner Werkstoffe Sylomer® | Polyurethan (PUR) | 1.500,00 | 12,50 - 25,00 | 1.150,00 - 5.000,00 | E | 0,05 - 0,14 | 0,30 - 2,50 | 0,85, 0,011, 0,45, 1,2, 0,055, 0,028, 0,11, 0,22, 0,042, 0,018 | 45, 50, 55, 60 | < 5 | > 10^10 | https://cdn.ais-online.de/m2/75/66375/images/63/43683863px1417x939.jpg https://cdn.ais-online.de/m2/75/66375/images/33/43683933px1417x939.jpg https://cdn.ais-online.de/m2/75/66375/images/03/43683903px4469x2979.jpg https://cdn.ais-online.de/m2/75/66375/images/25/43683925px4307x2827.jpg https://cdn.ais-online.de/m2/75/66375/images/87/43683887px4232x2821.jpg https://cdn.ais-online.de/m2/75/66375/images/09/43683909px4445x2963.jpg https://cdn.ais-online.de/m2/75/66375/images/51/43683951px1417x939.jpg https://cdn.ais-online.de/m2/75/66375/images/79/43683879px4282x2855.jpg https://cdn.ais-online.de/m2/75/66375/images/27/43683927px3982x2655.jpg https://cdn.ais-online.de/m2/75/66375/images/89/43683889px1417x939.jpg
Sylomer® SR 11 | Polyurethan (PUR) | 1.500,00 | 12,50 - 25,00 | 1.150,00 - 5.000,00 | E | 0,05 - 0,14 | 0,30 - 2,50 | 0,85, 0,011, 0,45, 1,2, 0,055, 0,028, 0,11, 0,22, 0,042, 0,018 | 45, 50, 55, 60 | < 5 | > 10^10 | https://cdn.ais-online.de/m2/75/66375/images/27/43683927px3982x2655.jpg
Sylomer® SR 110 | Polyurethan (PUR) | 1.500,00 | 12,50 - 25,00 | 1.150,00 - 5.000,00 | E | 0,05 - 0,14 | 0,30 - 2,50 | 0,85, 0,011, 0,45, 1,2, 0,055, 0,028, 0,11, 0,22, 0,042, 0,018 | 45, 50, 55, 60 | < 5 | > 10^10 | https://cdn.ais-online.de/m2/75/66375/images/25/43683925px4307x2827.jpg
Sylomer® SR 1200 | Polyurethan (PUR) | 1.500,00 | 12,50 - 25,00 | 1.150,00 - 5.000,00 | E | 0,05 - 0,14 | 0,30 - 2,50 | 0,85, 0,011, 0,45, 1,2, 0,055, 0,028, 0,11, 0,22, 0,042, 0,018 | 45, 50, 55, 60 | < 5 | > 10^10 | https://cdn.ais-online.de/m2/75/66375/images/51/43683951px1417x939.jpg
Sylomer® SR 18 | Polyurethan (PUR) | 1.500,00 | 12,50 - 25,00 | 1.150,00 - 5.000,00 | E | 0,05 - 0,14 | 0,30 - 2,50 | 0,85, 0,011, 0,45, 1,2, 0,055, 0,028, 0,11, 0,22, 0,042, 0,018 | 45, 50, 55, 60 | < 5 | > 10^10 | https://cdn.ais-online.de/m2/75/66375/images/89/43683889px1417x939.jpg
Sylomer® SR 220 | Polyurethan (PUR) | 1.500,00 | 12,50 - 25,00 | 1.150,00 - 5.000,00 | E | 0,05 - 0,14 | 0,30 - 2,50 | 0,85, 0,011, 0,45, 1,2, 0,055, 0,028, 0,11, 0,22, 0,042, 0,018 | 45, 50, 55, 60 | < 5 | > 10^10 | https://cdn.ais-online.de/m2/75/66375/images/03/43683903px4469x2979.jpg
Sylomer® SR 28 | Polyurethan (PUR) | 1.500,00 | 12,50 - 25,00 | 1.150,00 - 5.000,00 | E | 0,05 - 0,14 | 0,30 - 2,50 | 0,85, 0,011, 0,45, 1,2, 0,055, 0,028, 0,11, 0,22, 0,042, 0,018 | 45, 50, 55, 60 | < 5 | > 10^10 | https://cdn.ais-online.de/m2/75/66375/images/87/43683887px4232x2821.jpg
Sylomer® SR 42 | Polyurethan (PUR) | 1.500,00 | 12,50 - 25,00 | 1.150,00 - 5.000,00 | E | 0,05 - 0,14 | 0,30 - 2,50 | 0,85, 0,011, 0,45, 1,2, 0,055, 0,028, 0,11, 0,22, 0,042, 0,018 | 45, 50, 55, 60 | < 5 | > 10^10 | https://cdn.ais-online.de/m2/75/66375/images/33/43683933px1417x939.jpg
Sylomer® SR 450 | Polyurethan (PUR) | 1.500,00 | 12,50 - 25,00 | 1.150,00 - 5.000,00 | E | 0,05 - 0,14 | 0,30 - 2,50 | 0,85, 0,011, 0,45, 1,2, 0,055, 0,028, 0,11, 0,22, 0,042, 0,018 | 45, 50, 55, 60 | < 5 | > 10^10 | https://cdn.ais-online.de/m2/75/66375/images/79/43683879px4282x2855.jpg
Sylomer® SR 55 | Polyurethan (PUR) | 1.500,00 | 12,50 - 25,00 | 1.150,00 - 5.000,00 | E | 0,05 - 0,14 | 0,30 - 2,50 | 0,85, 0,011, 0,45, 1,2, 0,055, 0,028, 0,11, 0,22, 0,042, 0,018 | 45, 50, 55, 60 | < 5 | > 10^10 | https://cdn.ais-online.de/m2/75/66375/images/09/43683909px4445x2963.jpg
Sylomer® SR 850 | Polyurethan (PUR) | 1.500,00 | 12,50 - 25,00 | 1.150,00 - 5.000,00 | E | 0,05 - 0,14 | 0,30 - 2,50 | 0,85, 0,011, 0,45, 1,2, 0,055, 0,028, 0,11, 0,22, 0,042, 0,018 | 45, 50, 55, 60 | < 5 | > 10^10 | https://cdn.ais-online.de/m2/75/66375/images/63/43683863px1417x939.jpg
powered by Heinze