## Getzner Werkstoffe
Getzner Werkstoffe
Name | Farbton | Oberfläche | Produkt | Werkstoff | Breite (mm) | Länge (mm) | Stärke (mm) | Brandverhalten | dynamische Steifigkeit (MN/m³) | Trittschallverbesserungsmaß (dB) | Lastbereich in (kg/m²) | Farbton | Bilder
Getzner Werkstoffe Trittschalldämmungen | blau, dunkelrot, grau, grün, schwarz | beschichtet, granuliert, profiliert | Dämmelement | Ethylen-Propylen-Dien-Kautschuk (EPDM), Polyester, Polyurethan (PUR), Styrol-Butadien | 750,00 - 1.040,00 | 1.500,00 - 5.000,00 | 5,00 - 16,00 | E | 5,00 - 21,00 | 22,00 - 35,00 | 2500, 5000 | stahlblau, bordeaux rot, oliv-grün | https://cdn.ais-online.de/m2/75/66375/images/61/43683961px4289x2860.jpg https://cdn.ais-online.de/m2/75/66375/images/13/43683913px4065x2711.jpg https://cdn.ais-online.de/m2/75/66375/images/59/43683859px970x600.jpg https://cdn.ais-online.de/m2/75/66375/images/21/48301321px1280x853.webp https://cdn.ais-online.de/m2/75/66375/images/22/48301322px1280x853.webp https://cdn.ais-online.de/m2/75/66375/images/23/48301323px1280x853.jpg
AFM 29 | blau, dunkelrot, grau, grün, schwarz | beschichtet, granuliert, profiliert | Dämmelement | Ethylen-Propylen-Dien-Kautschuk (EPDM), Polyester, Polyurethan (PUR), Styrol-Butadien | 750,00 - 1.040,00 | 1.500,00 - 5.000,00 | 5,00 - 16,00 | E | 5,00 - 21,00 | 22,00 - 35,00 | 2500, 5000 | stahlblau, bordeaux rot, oliv-grün | https://cdn.ais-online.de/m2/75/66375/images/61/43683961px4289x2860.jpg
AFM 33 | blau, dunkelrot, grau, grün, schwarz | beschichtet, granuliert, profiliert | Dämmelement | Ethylen-Propylen-Dien-Kautschuk (EPDM), Polyester, Polyurethan (PUR), Styrol-Butadien | 750,00 - 1.040,00 | 1.500,00 - 5.000,00 | 5,00 - 16,00 | E | 5,00 - 21,00 | 22,00 - 35,00 | 2500, 5000 | stahlblau, bordeaux rot, oliv-grün | https://cdn.ais-online.de/m2/75/66375/images/59/43683859px970x600.jpg
AFM 35 | blau, dunkelrot, grau, grün, schwarz | beschichtet, granuliert, profiliert | Dämmelement | Ethylen-Propylen-Dien-Kautschuk (EPDM), Polyester, Polyurethan (PUR), Styrol-Butadien | 750,00 - 1.040,00 | 1.500,00 - 5.000,00 | 5,00 - 16,00 | E | 5,00 - 21,00 | 22,00 - 35,00 | 2500, 5000 | stahlblau, bordeaux rot, oliv-grün | https://cdn.ais-online.de/m2/75/66375/images/13/43683913px4065x2711.jpg
GREI | blau, dunkelrot, grau, grün, schwarz | beschichtet, granuliert, profiliert | Dämmelement | Ethylen-Propylen-Dien-Kautschuk (EPDM), Polyester, Polyurethan (PUR), Styrol-Butadien | 750,00 - 1.040,00 | 1.500,00 - 5.000,00 | 5,00 - 16,00 | E | 5,00 - 21,00 | 22,00 - 35,00 | 2500, 5000 | stahlblau, bordeaux rot, oliv-grün | https://cdn.ais-online.de/m2/75/66375/images/21/48301321px1280x853.webp
ROLL | blau, dunkelrot, grau, grün, schwarz | beschichtet, granuliert, profiliert | Dämmelement | Ethylen-Propylen-Dien-Kautschuk (EPDM), Polyester, Polyurethan (PUR), Styrol-Butadien | 750,00 - 1.040,00 | 1.500,00 - 5.000,00 | 5,00 - 16,00 | E | 5,00 - 21,00 | 22,00 - 35,00 | 2500, 5000 | stahlblau, bordeaux rot, oliv-grün | https://cdn.ais-online.de/m2/75/66375/images/22/48301322px1280x853.webp
UPGREI | blau, dunkelrot, grau, grün, schwarz | beschichtet, granuliert, profiliert | Dämmelement | Ethylen-Propylen-Dien-Kautschuk (EPDM), Polyester, Polyurethan (PUR), Styrol-Butadien | 750,00 - 1.040,00 | 1.500,00 - 5.000,00 | 5,00 - 16,00 | E | 5,00 - 21,00 | 22,00 - 35,00 | 2500, 5000 | stahlblau, bordeaux rot, oliv-grün | https://cdn.ais-online.de/m2/75/66375/images/23/48301323px1280x853.jpg
powered by Heinze