## Getzner Werkstoffe
Getzner Werkstoffe
Name | Werkstoff | Breite (mm) | Dicke (mm) | Länge (mm) | Brandverhalten | Wärmeleitfähigkeit (W/(m*K)) | Zugfestigkeit (N/mm²) | Statischer Einsatzbereich in (N/mm^2) | Rückprallelastizität in (%) | Druckverformungsrest in (%) | Spezifischerer Durchgangswiderstand in (Ohm · cm) | Bilder
Sylodyn® ND | Polyurethan (PUR) | 1.500,00 | 12,50 - 25,00 | 1.150,00 - 5.000,00 | E | 0,11 | 2,40 | 0,35 | 70 | < 5 | > 10^10 | https://cdn.ais-online.de/m2/75/66375/images/01/43683901px3930x2620.jpg
powered by Heinze