## Getzner Werkstoffe
Getzner Werkstoffe
Name | Werkstoff | Breite (mm) | Dicke (mm) | Länge (mm) | Brandverhalten | Wärmeleitfähigkeit (W/(m*K)) | Zugfestigkeit (N/mm²) | Statischer Einsatzbereich in (N/mm^2) | Rückprallelastizität in (%) | Druckverformungsrest in (%) | Spezifischerer Durchgangswiderstand in (Ohm · cm) | Bilder
Sylomer® SR 450 | Polyurethan (PUR) | 1.500,00 | 12,50 - 25,00 | 1.150,00 - 5.000,00 | E | 0,11 | 1,70 | 0,45 | 60 | < 5 | > 10^10 | https://cdn.ais-online.de/m2/75/66375/images/79/43683879px4282x2855.jpg
powered by Heinze