## GLAPOR Werk Mitterteich
GLAPOR Werk Mitterteich
Name | Anwendungsgebiet Wärmedämmstoff | Ausführung | Farbton | Produkt | Werkstoff | Breite (mm) | Länge (mm) | Stärke (mm) | Befestigung | Brandverhalten | Chemische Beständigkeit | Druckbelastbarkeitsstufe | ENV1.2 Qualitätsstufe | Kantenausführung | Kaschierung | Bemessungswert Wärmeleitfähigkeit (W/(m*K)) | Dichte (kg/m³) | Druckfestigkeit (N/mm²) | Wärmeleitfähigkeit (W/(m*K)) | Wasserdampfdiffusionswiderstandszahl | Bilder
Schaumglasplatte - PG 1600 (Standardformat) 600x800mm | DAA, DAD, DEO, DI, PB, PW, WAA, WAB, WAP, WI, WTR, WZ | Platte | grau | Bauplatte, Dämmplatte | Schaumglas | 800,00 | 600,00 | 30,00 - 120,00 | kleben | A1 | chemikalienbeständig gem. Herstellerangabe | dx - extrem hohe Druckbelastbarkeit | 4 von 4 | gerade | unkaschiert | 0,06 | 155,00 | 1,60 | 0,06 | 40.000,00 | https://cdn.ais-online.de/m2/02/4811102/images/14/47754214px695x453.webp
powered by Heinze