## HANNO
HANNO
Name | GTIN | HAN | Farbton | Werkstoff | Breite (mm) | Stärke (mm) | Brandverhalten | Schlagregendichtheitsklasse | sd-Wert (m) | Verarbeitungstemperatur (°C) | Bruchdehnung | Dehnfähig | Eigenschaften | Emissionen | Feuchtevariabel | Freibewitterung/UV | Fugendurchlasskoeffizient DIN EN 12114 | Kartons pro Palette | Norm Brandverhalten | Rollen pro Karton | Schlagregensicherheit nach EN 1027 | Werkstoffe | Widerstand gegen Wasserdurchgang Folie | Zulässige Gesamtverformung | Zusätzlicher Klebestreifen auf der Oberseite | Überputzbar | Überstreichbar | zul. Gesamtverformung Fugendichtstoff | Bilder
Hanno®-Folienband DUO Easy+ 240 50 | 4027713015615 | 3736702000005300 | weiß | Acrylat, Polyamid (PA), Polyethersulfon (PES), Vlies | 50,00 | 0,65 | E | E (größer 600 Pa) | 0,48 - 12,00 | -10,00 - 40,00 | > 30% | Ja | zusätzlicher Klebestreifen auf der gegenüberliegenden Seite, alle Klebeschichten mit längsgeteilter Folie überdeckt | EMICODE® EC1Plus | Ja | 3 Monate UV-Stabilität/Witterungsbeständigkeit | an ≤ 0.1 (m³ / h m dPa)⅔ | 48 | EN 13501-1 | 8 | > 1050 Pa | PES-Vlies und PA-Folie, Acrylathaftkleber | W1 | 30 % bezogen auf unverklebte Bandbreite | Ja | Ja | ja | 30% | https://cdn.ais-online.de/m2/07/65107/images/55/42696855px924x992.jpg https://cdn.ais-online.de/m2/07/65107/images/34/42696834px1335x1134.jpg https://cdn.ais-online.de/m2/07/65107/images/54/42696854px1920x1088.jpg
powered by Heinze