## HANNO
HANNO
Name | GTIN | HAN | Farbton | Werkstoff | Breite (mm) | Stärke (mm) | Brandverhalten | Schlagregendichtheitsklasse | sd-Wert (m) | Verarbeitungstemperatur (°C) | Eigenschaften | Emissionen | Feuchtevariabel | Fugendurchlasskoeffizient DIN EN 12114 | Kartons pro Palette | Norm Brandverhalten | Rollen pro Karton | Schlagregensicherheit nach EN 1027 | Varianten | Werkstoffe | Widerstand gegen Wasserdurchgang Folie | Zulässige Gesamtverformung | Überputzbar | Überstreichbar | Bilder
Hanno®-Folienband DUO |  |  | grau | Polyamid (PA), Polyethersulfon (PES), Vlies | 75,00 - 150,00 | 0,55 | E | E (größer 600 Pa) | 0,20 - 12,00 | 5,00 - 30,00 | Selbstklebestreifen mit Folienabdeckung, RAL-konform | EMICODE® EC1Plus | Ja | an ≤ 0.1 (m³ / h m dPa)⅔ | 48 | EN 13501-1 | 2, 4, 5 | > 1050 Pa | Selbstklebestreifen, Butylstreifen einseitig, Butylstreifen wechselseitig | PET-Vlies und PA-Folie | W1 | 0%, ergibt sich aus Schlaufen-/Bewegungsreserve, die bei der Montage vorzusehen ist | Ja | ja | https://cdn.ais-online.de/m2/07/65107/images/67/42696867px919x992.jpg https://cdn.ais-online.de/m2/07/65107/images/66/42696866px1437x1000.jpg
Hanno®-Folienband DUO 100 | 4027713011273 | 3736700000000100 | grau | Polyamid (PA), Polyethersulfon (PES), Vlies | 75,00 - 150,00 | 0,55 | E | E (größer 600 Pa) | 0,20 - 12,00 | 5,00 - 30,00 | Selbstklebestreifen mit Folienabdeckung, RAL-konform | EMICODE® EC1Plus | Ja | an ≤ 0.1 (m³ / h m dPa)⅔ | 48 | EN 13501-1 | 2, 4, 5 | > 1050 Pa | Selbstklebestreifen, Butylstreifen einseitig, Butylstreifen wechselseitig | PET-Vlies und PA-Folie | W1 | 0%, ergibt sich aus Schlaufen-/Bewegungsreserve, die bei der Montage vorzusehen ist | Ja | ja | https://cdn.ais-online.de/m2/07/65107/images/67/42696867px919x992.jpg https://cdn.ais-online.de/m2/07/65107/images/66/42696866px1437x1000.jpg
Hanno®-Folienband DUO 150 | 4027713011280 | 3736700000000200 | grau | Polyamid (PA), Polyethersulfon (PES), Vlies | 75,00 - 150,00 | 0,55 | E | E (größer 600 Pa) | 0,20 - 12,00 | 5,00 - 30,00 | Selbstklebestreifen mit Folienabdeckung, RAL-konform | EMICODE® EC1Plus | Ja | an ≤ 0.1 (m³ / h m dPa)⅔ | 48 | EN 13501-1 | 2, 4, 5 | > 1050 Pa | Selbstklebestreifen, Butylstreifen einseitig, Butylstreifen wechselseitig | PET-Vlies und PA-Folie | W1 | 0%, ergibt sich aus Schlaufen-/Bewegungsreserve, die bei der Montage vorzusehen ist | Ja | ja | https://cdn.ais-online.de/m2/07/65107/images/67/42696867px919x992.jpg https://cdn.ais-online.de/m2/07/65107/images/66/42696866px1437x1000.jpg
Hanno®-Folienband DUO 75 | 4027713011266 | 3736700000000000 | grau | Polyamid (PA), Polyethersulfon (PES), Vlies | 75,00 - 150,00 | 0,55 | E | E (größer 600 Pa) | 0,20 - 12,00 | 5,00 - 30,00 | Selbstklebestreifen mit Folienabdeckung, RAL-konform | EMICODE® EC1Plus | Ja | an ≤ 0.1 (m³ / h m dPa)⅔ | 48 | EN 13501-1 | 2, 4, 5 | > 1050 Pa | Selbstklebestreifen, Butylstreifen einseitig, Butylstreifen wechselseitig | PET-Vlies und PA-Folie | W1 | 0%, ergibt sich aus Schlaufen-/Bewegungsreserve, die bei der Montage vorzusehen ist | Ja | ja | https://cdn.ais-online.de/m2/07/65107/images/67/42696867px919x992.jpg https://cdn.ais-online.de/m2/07/65107/images/66/42696866px1437x1000.jpg
powered by Heinze