## HANNO
HANNO
Name | GTIN | HAN | Farbton | Breite (mm) | Stärke (mm) | Brandverhalten | sd-Wert (m) | Verarbeitungstemperatur (°C) | Wasserdampfdiffusionswiderstandszahl | Alterung EN1296/EN1928 | Bitumenbeständig | Bruchdehnung | Dehnfähig | Eigenschaften | Kartons pro Palette | Lagertemperatur | Norm Brandverhalten | Reißkraft | Rollen pro Karton | Varianten | Weiterreißwiderstand | Dichtheit | Bilder
Hanno®-Folienband EPDM |  |  | schwarz | 100,00 - 300,00 | 0,75 - 1,20 | E | 24,00 | 5,00 - 35,00 | 32.000,00 | bestanden | Ja | 300 % | Ja | dauerhafte Abdichtung im Außenbereich | 24 | +5°C bis +25° | EN 13501-1 | 6 Mpa | 1, 2, 3 | zwei Dicken: 1.2 mm erdberührender Bereich, 0.75 mm nicht erdberührend, auch ohne Selbstklebestreifen | 120N/0.75mm | wasserdicht | https://cdn.ais-online.de/m2/07/65107/images/57/42696857px1134x992.jpg
Hanno®-Folienband EPDM 100 | 4027713008914 | 3736000000001000 | schwarz | 100,00 - 300,00 | 0,75 - 1,20 | E | 24,00 | 5,00 - 35,00 | 32.000,00 | bestanden | Ja | 300 % | Ja | dauerhafte Abdichtung im Außenbereich | 24 | +5°C bis +25° | EN 13501-1 | 6 Mpa | 1, 2, 3 | zwei Dicken: 1.2 mm erdberührender Bereich, 0.75 mm nicht erdberührend, auch ohne Selbstklebestreifen | 120N/0.75mm | wasserdicht | https://cdn.ais-online.de/m2/07/65107/images/57/42696857px1134x992.jpg
Hanno®-Folienband EPDM 150 | 4027713008907 | 3736000000001100 | schwarz | 100,00 - 300,00 | 0,75 - 1,20 | E | 24,00 | 5,00 - 35,00 | 32.000,00 | bestanden | Ja | 300 % | Ja | dauerhafte Abdichtung im Außenbereich | 24 | +5°C bis +25° | EN 13501-1 | 6 Mpa | 1, 2, 3 | zwei Dicken: 1.2 mm erdberührender Bereich, 0.75 mm nicht erdberührend, auch ohne Selbstklebestreifen | 120N/0.75mm | wasserdicht | https://cdn.ais-online.de/m2/07/65107/images/57/42696857px1134x992.jpg
Hanno®-Folienband EPDM 200 | 4027713008921 | 3736000000001200 | schwarz | 100,00 - 300,00 | 0,75 - 1,20 | E | 24,00 | 5,00 - 35,00 | 32.000,00 | bestanden | Ja | 300 % | Ja | dauerhafte Abdichtung im Außenbereich | 24 | +5°C bis +25° | EN 13501-1 | 6 Mpa | 1, 2, 3 | zwei Dicken: 1.2 mm erdberührender Bereich, 0.75 mm nicht erdberührend, auch ohne Selbstklebestreifen | 120N/0.75mm | wasserdicht | https://cdn.ais-online.de/m2/07/65107/images/57/42696857px1134x992.jpg
Hanno®-Folienband EPDM 250 | 4027713008938 | 3736000000001300 | schwarz | 100,00 - 300,00 | 0,75 - 1,20 | E | 24,00 | 5,00 - 35,00 | 32.000,00 | bestanden | Ja | 300 % | Ja | dauerhafte Abdichtung im Außenbereich | 24 | +5°C bis +25° | EN 13501-1 | 6 Mpa | 1, 2, 3 | zwei Dicken: 1.2 mm erdberührender Bereich, 0.75 mm nicht erdberührend, auch ohne Selbstklebestreifen | 120N/0.75mm | wasserdicht | https://cdn.ais-online.de/m2/07/65107/images/57/42696857px1134x992.jpg
Hanno®-Folienband EPDM 300 | 4027713008945 | 3736000000001400 | schwarz | 100,00 - 300,00 | 0,75 - 1,20 | E | 24,00 | 5,00 - 35,00 | 32.000,00 | bestanden | Ja | 300 % | Ja | dauerhafte Abdichtung im Außenbereich | 24 | +5°C bis +25° | EN 13501-1 | 6 Mpa | 1, 2, 3 | zwei Dicken: 1.2 mm erdberührender Bereich, 0.75 mm nicht erdberührend, auch ohne Selbstklebestreifen | 120N/0.75mm | wasserdicht | https://cdn.ais-online.de/m2/07/65107/images/57/42696857px1134x992.jpg
powered by Heinze