## HANNO
HANNO
Name | GTIN | HAN | Werkstoff | Breite (mm) | Stärke (mm) | Brandverhalten | Diffusionsverhalten | Schlagregendichtheitsklasse | Verarbeitungstemperatur (°C) | Dehnung Folie | Eigenschaften | Emissionen | Freibewitterung/UV | Fugendurchlasskoeffizient DIN EN 12114 | Kartons pro Palette | Norm Brandverhalten | Reißkraft Folie | Rollen pro Karton | Schlagregensicherheit nach EN 1027 | Werkstoffe | Widerstand gegen Wasserdurchgang Folie | Zulässige Gesamtverformung | Zusätzlicher Klebestreifen auf der Oberseite | Überputzbar | Überstreichbar | Bilder
Hanno®-Folienband FA Easy+ Soft 75 | 4027713019200 | 1736500200075240 | Acrylat, Polyamid (PA), Polypropylen (PP), Vlies | 75,00 | 0,50 | E | diffusionsfähig | E (größer 600 Pa) | -10,00 - 40,00 | md ca. 100 % / cd ca. 160 % | kein zusätzlicher Folienkleber benötigt, alle Klebeschichten mit längsgeteilter Folie überdeckt | EMICODE® EC1Plus | 3 Monate UV-Stabilität/Witterungsbeständigkeit | an ≤ 0.1 (m³ / h m dPa)⅔ | 96 | EN 13501-1 | md ca. 180 N/50mm / cd ca. 120 N/50mm | 5 | > 1050 Pa | PP-Vlies und PP-Folie, Acrylathaftkleber | W1 | Es ist eine Schlaufen-/Bewegungsreserve bei der Montage vorzusehen | Ja | Ja | ja
powered by Heinze