## HANNO
HANNO
Name | GTIN | HAN | Farbton | Werkstoff | Breite (mm) | Stärke (mm) | Brandverhalten | Schlagregendichtheitsklasse | sd-Wert (m) | Verarbeitungstemperatur (°C) | Dehnung Folie | Eigenschaften | Emissionen | Freibewitterung/UV | Fugendurchlasskoeffizient DIN EN 12114 | Kartons pro Palette | Norm Brandverhalten | Reißkraft Folie | Rollen pro Karton | Schlagregensicherheit nach EN 1027 | Werkstoffe | Widerstand gegen Wasserdurchgang Folie | Zulässige Gesamtverformung | Zusätzlicher Klebestreifen auf der Oberseite | Überputzbar | Überstreichbar | Dichtheit | Bilder
Hanno®-Folienband FI Easy+ |  |  | weiß | Acrylat, Polyamid (PA), Polypropylen (PP), Vlies | 50,00 - 300,00 | 0,50 | E | E (größer 600 Pa) | 10,00 | -10,00 - 40,00 | md 75 ±15 % / cd 80 ±15 % | kein zusätzlicher Folienkleber benötigt, alle Klebeschichten mit längsgeteilter Folie überdeckt, starke Sofortanhaftung | EMICODE® EC1Plus | 3 Monate UV-Stabilität/Witterungsbeständigkeit | an ≤ 0.1 (m³ / h m dPa)⅔ | 48 | EN 13501-1 | md 115 ±30 N/50mm / cd 75 ± 30 N/50mm | 1, 2, 4, 5, 7 | > 1050 Pa | PP-Vlies und PP-Folie, Acrylathaftkleber | W1 | Es ist eine Schlaufen-/Bewegungsreserve bei der Montage vorzusehen | Ja | Ja | ja | luftdicht | https://cdn.ais-online.de/m2/07/65107/images/30/42696830px1134x992.jpg https://cdn.ais-online.de/m2/07/65107/images/29/42696829px1584x924.jpg
Hanno®-Folienband FI Easy+ 100 | 4027713014649 | 1736701011905160 | weiß | Acrylat, Polyamid (PA), Polypropylen (PP), Vlies | 50,00 - 300,00 | 0,50 | E | E (größer 600 Pa) | 10,00 | -10,00 - 40,00 | md 75 ±15 % / cd 80 ±15 % | kein zusätzlicher Folienkleber benötigt, alle Klebeschichten mit längsgeteilter Folie überdeckt, starke Sofortanhaftung | EMICODE® EC1Plus | 3 Monate UV-Stabilität/Witterungsbeständigkeit | an ≤ 0.1 (m³ / h m dPa)⅔ | 48 | EN 13501-1 | md 115 ±30 N/50mm / cd 75 ± 30 N/50mm | 1, 2, 4, 5, 7 | > 1050 Pa | PP-Vlies und PP-Folie, Acrylathaftkleber | W1 | Es ist eine Schlaufen-/Bewegungsreserve bei der Montage vorzusehen | Ja | Ja | ja | luftdicht | https://cdn.ais-online.de/m2/07/65107/images/30/42696830px1134x992.jpg https://cdn.ais-online.de/m2/07/65107/images/29/42696829px1584x924.jpg
Hanno®-Folienband FI Easy+ 150 | 4027713014656 | 1736701021905160 | weiß | Acrylat, Polyamid (PA), Polypropylen (PP), Vlies | 50,00 - 300,00 | 0,50 | E | E (größer 600 Pa) | 10,00 | -10,00 - 40,00 | md 75 ±15 % / cd 80 ±15 % | kein zusätzlicher Folienkleber benötigt, alle Klebeschichten mit längsgeteilter Folie überdeckt, starke Sofortanhaftung | EMICODE® EC1Plus | 3 Monate UV-Stabilität/Witterungsbeständigkeit | an ≤ 0.1 (m³ / h m dPa)⅔ | 48 | EN 13501-1 | md 115 ±30 N/50mm / cd 75 ± 30 N/50mm | 1, 2, 4, 5, 7 | > 1050 Pa | PP-Vlies und PP-Folie, Acrylathaftkleber | W1 | Es ist eine Schlaufen-/Bewegungsreserve bei der Montage vorzusehen | Ja | Ja | ja | luftdicht | https://cdn.ais-online.de/m2/07/65107/images/30/42696830px1134x992.jpg https://cdn.ais-online.de/m2/07/65107/images/29/42696829px1584x924.jpg
Hanno®-Folienband FI Easy+ 200 | 4027713014663 | 1736701021908090 | weiß | Acrylat, Polyamid (PA), Polypropylen (PP), Vlies | 50,00 - 300,00 | 0,50 | E | E (größer 600 Pa) | 10,00 | -10,00 - 40,00 | md 75 ±15 % / cd 80 ±15 % | kein zusätzlicher Folienkleber benötigt, alle Klebeschichten mit längsgeteilter Folie überdeckt, starke Sofortanhaftung | EMICODE® EC1Plus | 3 Monate UV-Stabilität/Witterungsbeständigkeit | an ≤ 0.1 (m³ / h m dPa)⅔ | 48 | EN 13501-1 | md 115 ±30 N/50mm / cd 75 ± 30 N/50mm | 1, 2, 4, 5, 7 | > 1050 Pa | PP-Vlies und PP-Folie, Acrylathaftkleber | W1 | Es ist eine Schlaufen-/Bewegungsreserve bei der Montage vorzusehen | Ja | Ja | ja | luftdicht | https://cdn.ais-online.de/m2/07/65107/images/30/42696830px1134x992.jpg https://cdn.ais-online.de/m2/07/65107/images/29/42696829px1584x924.jpg
Hanno®-Folienband FI Easy+ 250 | 4027713014670 | 1736701021902500 | weiß | Acrylat, Polyamid (PA), Polypropylen (PP), Vlies | 50,00 - 300,00 | 0,50 | E | E (größer 600 Pa) | 10,00 | -10,00 - 40,00 | md 75 ±15 % / cd 80 ±15 % | kein zusätzlicher Folienkleber benötigt, alle Klebeschichten mit längsgeteilter Folie überdeckt, starke Sofortanhaftung | EMICODE® EC1Plus | 3 Monate UV-Stabilität/Witterungsbeständigkeit | an ≤ 0.1 (m³ / h m dPa)⅔ | 48 | EN 13501-1 | md 115 ±30 N/50mm / cd 75 ± 30 N/50mm | 1, 2, 4, 5, 7 | > 1050 Pa | PP-Vlies und PP-Folie, Acrylathaftkleber | W1 | Es ist eine Schlaufen-/Bewegungsreserve bei der Montage vorzusehen | Ja | Ja | ja | luftdicht | https://cdn.ais-online.de/m2/07/65107/images/30/42696830px1134x992.jpg https://cdn.ais-online.de/m2/07/65107/images/29/42696829px1584x924.jpg
Hanno®-Folienband FI Easy+ 300 | 4027713014687 | 1736701021903000 | weiß | Acrylat, Polyamid (PA), Polypropylen (PP), Vlies | 50,00 - 300,00 | 0,50 | E | E (größer 600 Pa) | 10,00 | -10,00 - 40,00 | md 75 ±15 % / cd 80 ±15 % | kein zusätzlicher Folienkleber benötigt, alle Klebeschichten mit längsgeteilter Folie überdeckt, starke Sofortanhaftung | EMICODE® EC1Plus | 3 Monate UV-Stabilität/Witterungsbeständigkeit | an ≤ 0.1 (m³ / h m dPa)⅔ | 48 | EN 13501-1 | md 115 ±30 N/50mm / cd 75 ± 30 N/50mm | 1, 2, 4, 5, 7 | > 1050 Pa | PP-Vlies und PP-Folie, Acrylathaftkleber | W1 | Es ist eine Schlaufen-/Bewegungsreserve bei der Montage vorzusehen | Ja | Ja | ja | luftdicht | https://cdn.ais-online.de/m2/07/65107/images/30/42696830px1134x992.jpg https://cdn.ais-online.de/m2/07/65107/images/29/42696829px1584x924.jpg
Hanno®-Folienband FI Easy+ 50 | 4027713014694 | 1736701021900500 | weiß | Acrylat, Polyamid (PA), Polypropylen (PP), Vlies | 50,00 - 300,00 | 0,50 | E | E (größer 600 Pa) | 10,00 | -10,00 - 40,00 | md 75 ±15 % / cd 80 ±15 % | kein zusätzlicher Folienkleber benötigt, alle Klebeschichten mit längsgeteilter Folie überdeckt, starke Sofortanhaftung | EMICODE® EC1Plus | 3 Monate UV-Stabilität/Witterungsbeständigkeit | an ≤ 0.1 (m³ / h m dPa)⅔ | 48 | EN 13501-1 | md 115 ±30 N/50mm / cd 75 ± 30 N/50mm | 1, 2, 4, 5, 7 | > 1050 Pa | PP-Vlies und PP-Folie, Acrylathaftkleber | W1 | Es ist eine Schlaufen-/Bewegungsreserve bei der Montage vorzusehen | Ja | Ja | ja | luftdicht | https://cdn.ais-online.de/m2/07/65107/images/30/42696830px1134x992.jpg https://cdn.ais-online.de/m2/07/65107/images/29/42696829px1584x924.jpg
Hanno®-Folienband FI Easy+ 75 | 4027713014632 | 1736500400201600 | weiß | Acrylat, Polyamid (PA), Polypropylen (PP), Vlies | 50,00 - 300,00 | 0,50 | E | E (größer 600 Pa) | 10,00 | -10,00 - 40,00 | md 75 ±15 % / cd 80 ±15 % | kein zusätzlicher Folienkleber benötigt, alle Klebeschichten mit längsgeteilter Folie überdeckt, starke Sofortanhaftung | EMICODE® EC1Plus | 3 Monate UV-Stabilität/Witterungsbeständigkeit | an ≤ 0.1 (m³ / h m dPa)⅔ | 48 | EN 13501-1 | md 115 ±30 N/50mm / cd 75 ± 30 N/50mm | 1, 2, 4, 5, 7 | > 1050 Pa | PP-Vlies und PP-Folie, Acrylathaftkleber | W1 | Es ist eine Schlaufen-/Bewegungsreserve bei der Montage vorzusehen | Ja | Ja | ja | luftdicht | https://cdn.ais-online.de/m2/07/65107/images/30/42696830px1134x992.jpg https://cdn.ais-online.de/m2/07/65107/images/29/42696829px1584x924.jpg
powered by Heinze